## Inconel
[16 empty] | dixonův test |  | Q krit | 0.412 | pro hladinu vyznamnosti alfa 0,5 a počet měření 10
ae 10 [mm]
ap [mm] | Ra [μm] | Rz [μm] | Rt [μm] | Fx [N] | Fy [N] | Fz [N] | ap | 0.1 | [5 empty] | ap | 0.2 | [6 empty] | ap | 0.3 | [5 empty] | ap | 0.4 | [6 empty] | ap | 0.5
0.1 | 1.4738 | 6.1302 | 7.1536 | 51.873 | 132.99 | 509.3 | číslo měř | Ra [μm] | Rz [μm] | Rt [μm] | Fx [N] | Fy [N] | Fz [N] | číslo měř | Ra [μm] | Rz [μm] | Rt [μm] | Fx [N] | Fy [N] | Fz [N] |  | číslo měř | Ra [μm] | Rz [μm] | Rt [μm] | Fx [N] | Fy [N] | Fz [N] | číslo měř | Ra [μm] | Rz [μm] | Rt [μm] | Fx [N] | Fy [N] | Fz [N] |  | číslo měř | Ra [μm] | Rz [μm] | Rt [μm] | Fx [N] | Fy [N] | Fz [N]
0.2 | 0.6291 | 3.9028 | 4.825 | 78.484 | 208.97 | 716.44 | 1 | 1.469 | 6.042 | 6.913 | 44.04 | 138.7 | 514.6 | 1 | 0.568 | 3.943 | 4.573 | 61.2 | 213.9 | 681.7 |  | 1 | 0.984 | 5.048 | 5.77 | 98.58 | 247.7 | 791.5 | 1 | 0.493 | 2.678 | 2.897 | 121 | 304.5 | 861.1 |  | 1 | 0.687 | 3.53 | 3.754 | 151.8 | 301.1 | 797.4
0.3 | 0.8997 | 5.4363 | 6.113 | 115.116 | 242.98 | 817.8 | 2 | 1.499 | 6.455 | 8.728 | 41.36 | 134.9 | 531.2 | 2 | 0.623 | 4.065 | 4.922 | 65.95 | 216.8 | 718 |  | 2 | 1.006 | 5.786 | 6.099 | 95.53 | 246.6 | 812.5 | 2 | 0.447 | 2.722 | 3.174 | 125.8 | 304.1 | 861.3 |  | 2 | 0.785 | 4.236 | 5.111 | 145 | 296.3 | 786.3
0.4 | 0.4926 | 2.8637 | 3.4127 | 143.89 | 297.48 | 881.03 | 3 | 1.44 | 6.369 | 7.46 | 45.92 | 131.9 | 531.1 | 3 | 0.551 | 3.561 | 4.225 | 65.99 | 210.6 | 718.7 |  | 3 | 1.001 | 5.694 | 6.573 | 98.65 | 244.1 | 838 | 3 | 0.517 | 2.954 | 3.383 | 125.6 | 299.7 | 870.1 |  | 3 | 0.588 | 4.01 | 7.487 | 141.1 | 290.2 | 807.8
0.5 | 0.6008 | 3.7017 | 5.4219 | 151.84 | 287.34 | 812.46 | 4 | 1.575 | 6.149 | 6.644 | 44.53 | 131.9 | 530.6 | 4 | 0.636 | 3.67 | 4.338 | 68.76 | 211.6 | 757.9 |  | 4 | 0.799 | 5.51 | 5.893 | 106.4 | 243.3 | 834.8 | 4 | 0.562 | 3.332 | 3.762 | 126.6 | 298.9 | 886.3 |  | 4 | 0.594 | 3.948 | 7.997 | 142.9 | 286.9 | 830
0.6 | 0.4111 | 2.4924 | 3.0459 | 199.84 | 383.17 | 956 | 5 | 1.411 | 6.072 | 7.007 | 45.72 | 131.9 | 530.6 | 5 | 0.799 | 4.034 | 4.239 | 73.67 | 212.5 | 740.2 |  | 5 | 1.006 | 5.926 | 6.884 | 114.5 | 241.5 | 834.8 | 5 | 0.44 | 2.738 | 3.48 | 140.2 | 295.8 | 897 |  | 5 | 0.412 | 2.69 | 4.7 | 150 | 284.2 | 828.4
0.7 | 0.7823 | 4.4301 | 4.9244 | 214.12 | 393.89 | 925.18 | 6 | 1.515 | 5.826 | 6.285 | 51.65 | 135.5 | 508.3 | 6 | 0.688 | 4.237 | 5.351 | 78.36 | 213.1 | 746.1 |  | 6 | 0.97 | 5.532 | 6.277 | 119.7 | 241.1 | 819 | 6 | 0.426 | 2.994 | 3.713 | 149 | 296.4 | 891.4 |  | 6 | 0.475 | 3.861 | 6.088 | 154.7 | 285.1 | 826.3
0.8 | 0.6368 | 3.8175 | 4.6691 | 217.33 | 435.49 | 905.22 | 7 | 1.658 | 6.74 | 8.238 | 55.92 | 132.7 | 489.4 | 7 | 0.616 | 4.413 | 6.37 | 87.13 | 215.9 | 753.3 |  | 7 | 0.659 | 5.137 | 5.364 | 123.1 | 241.9 | 813 | 7 | 0.635 | 3.695 | 4.091 | 153.5 | 298 | 896 |  | 7 | 0.564 | 4.186 | 7.411 | 156.6 | 285.3 | 827.4
0.9 | 2.6832 | 10.6952 | 11.9586 | 295.97 | 575.79 | 1411.9 | 8 | 1.456 | 6.114 | 7.135 | 59.29 | 129.3 | 493.7 | 8 | 0.657 | 4.074 | 4.903 | 89.3 | 217.1 | 704.7 |  | 8 | 0.71 | 4.132 | 5.219 | 127.6 | 240.7 | 808.2 | 8 | 0.461 | 2.387 | 3.686 | 157.3 | 295.8 | 890.6 |  | 8 | 0.724 | 3.846 | 4.128 | 158.4 | 282.6 | 826.8
1 | 0.1335 | 1.1255 | 1.6525 | 485.37 | 739.97 | 2128.7 | 9 | 1.371 | 5.778 | 6.229 | 62.21 | 131.3 | 481.2 | 9 | 0.507 | 2.776 | 3.462 | 94.28 | 188.9 | 673.4 | 0.0141844 | 9 | 0.863 | 6.076 | 6.977 | 136.3 | 239.6 | 791.4 | 9 | 0.552 | 3.19 | 3.644 | 165.9 | 291.3 | 882.9 |  | 9 | 0.649 | 3.855 | 4.395 | 155.3 | 283.3 | 798.4
1.1 | 1.5493 | 8.1283 | 9.8727 | 602.93 | 761.85 | 2120.2 | 10 | 1.344 | 5.757 | 6.897 | 68.09 | 131.8 | 482.3 | 10 | 0.646 | 4.255 | 5.867 | 100.2 | 189.3 | 670.4 |  | 10 | 0.999 | 5.522 | 6.074 | 130.8 | 243.3 | 834.8 | 10 | 0.393 | 1.947 | 2.297 | 174 | 290.3 | 873.6 |  | 10 | 0.53 | 2.855 | 3.148 | 162.6 | 278.4 | 795.8
1.2 | 0.9541 | 4.7151 | 5.8251 | 684.73 | 835.19 | 2296.1 | průměr | 1.4738 | 6.1302 | 7.1536 | 51.873 | 132.99 | 509.3 | průměr | 0.6291 | 3.9028 | 4.825 | 78.484 | 208.97 | 716.44 |  | průměr | 0.8997 | 5.4363 | 6.113 | 115.116 | 242.98 | 817.8 | průměr | 0.4926 | 2.8637 | 3.4127 | 143.89 | 297.48 | 881.03 |  | průměr | 0.6008 | 3.7017 | 5.4219 | 151.84 | 287.34 | 812.46
1.3 | 1.8341 | 8.1321 | 9.3798 | 748.03 | 896.7 | 2463.1 | směr | 0.0938945 | 0.3165824 | 0.8002189 | 9.06998 | 2.66852 | 21.21137 | směr | 0.0805515 | 0.4727212 | 0.8580855 | 13.50934 | 10.69029 | 33.07601 |  | směr | 0.1334084 | 0.5578941 | 0.5875974 | 14.68138 | 2.589637 | 17.66484 | směr | 0.07410083 | 0.4921511 | 0.5135493 | 18.8197 | 4.677084 | 13.62465 |  | směr | 0.1139735 | 0.5286623 | 1.719011 | 7.047963 | 6.7966 | 16.96475
1.4 | 1.0242 | 5.8593 | 6.8828 | 814.51 | 978.82 | 2999.5
1.5 | 0.9416 | 5.6128 | 6.2067 | 1064.6 | 1083.4 | 3340.3 | ap | 0.6 | [5 empty] | ap | 0.7 | [6 empty] | ap | 0.8 | [5 empty] | ap | 0.9 | [6 empty] | ap | 1
[7 empty] | číslo měř | Ra [μm] | Rz [μm] | Rt [μm] | Fx [N] | Fy [N] | Fz [N] | číslo měř | Ra [μm] | Rz [μm] | Rt [μm] | Fx [N] | Fy [N] | Fz [N] |  | číslo měř | Ra [μm] | Rz [μm] | Rt [μm] | Fx [N] | Fy [N] | Fz [N] | číslo měř | Ra [μm] | Rz [μm] | Rt [μm] | Fx [N] | Fy [N] | Fz [N] |  | číslo měř | Ra [μm] | Rz [μm] | Rt [μm] | Fx [N] | Fy [N] | Fz [N]
ae 4 [mm] | [6 empty] | 1 | 0.48 | 3.142 | 3.919 | 179.7 | 388.9 | 942.2 | 1 | 0.827 | 3.818 | 4.303 | 192.2 | 395.4 | 922.2 |  | 1 | 0.59 | 3.678 | 4.656 | 194.3 | 437 | 905.1 | 1 | 3.165 | 11.665 | 13.316 | 274.8 | 591.1 | 1350 |  | 1 | 0.113 | 1.309 | 2.173 | 466.7 | 747.7 | 2014
ap [mm] | Ra [μm] | Rz [μm] | Rt [μm] | Fx [N] | Fy [N] | Fz [N] | 2 | 0.246 | 1.786 | 2.195 | 183 | 391.3 | 943.1 | 2 | 1.008 | 5.425 | 5.678 | 194.4 | 396 | 923.4 |  | 2 | 0.863 | 4.742 | 6.797 | 201.8 | 437.4 | 902.8 | 2 | 2.211 | 9.83 | 11.459 | 271.9 | 581.8 | 1371 |  | 2 | 0.141 | 1.356 | 2.36 | 455.7 | 740.5 | 2064
0.2 | 1.1896 | 6.4004 | 8.3276 | 12.9384 | 101.262 | 369.73 | 3 | 0.333 | 2.304 | 2.856 | 183 | 388.9 | 955.3 | 3 | 0.542 | 4.011 | 4.258 | 199.9 | 398.1 | 927.4 |  | 3 | 0.496 | 3.441 | 5.691 | 204.1 | 436.5 | 906.3 | 3 | 2.466 | 9.931 | 10.905 | 277.3 | 580.4 | 1402 |  | 3 | 0.129 | 1.23 | 2.31 | 464.3 | 737.2 | 2105
0.4 | 1.0808 | 6.7546 | 10.3337 | 35.245 | 259.32 | 821.76 | 4 | 0.344 | 2.889 | 3.553 | 190 | 385.1 | 965.6 | 4 | 0.467 | 2.698 | 3.029 | 204.4 | 395.6 | 926.5 |  | 4 | 0.507 | 2.958 | 3.243 | 209 | 437.6 | 906.2 | 4 | 3.097 | 12.096 | 12.922 | 291.8 | 553.1 | 1427 |  | 4 | 0.131 | 0.919 | 1.046 | 473.9 | 736.8 | 2129
0.6 | 0.5277 | 2.8456 | 3.9531 | 72.862 | 353.74 | 996.48 | 5 | 0.659 | 3.073 | 3.961 | 196.2 | 383.1 | 969 | 5 | 1.009 | 5.277 | 5.662 | 214.3 | 398 | 932.1 |  | 5 | 0.802 | 4.126 | 4.327 | 217.3 | 436 | 906.7 | 5 | 2.686 | 10.651 | 11.713 | 302.1 | 575.8 | 1444 |  | 5 | 0.142 | 1.057 | 1.185 | 485.4 | 736.5 | 2154
0.8 | 1.5442 | 7.5701 | 11.2492 | 97.394 | 476.81 | 1219.9 | 6 | 0.355 | 2.431 | 3.208 | 207.5 | 382.3 | 968.5 | 6 | 1.112 | 5.452 | 6.127 | 217.2 | 394.7 | 928.5 |  | 6 | 0.549 | 3.157 | 3.509 | 222.9 | 438.8 | 907.1 | 6 | 2.104 | 9.547 | 10.187 | 307.6 | 576 | 1438 |  | 6 | 0.129 | 1.022 | 1.4 | 487.6 | 743.9 | 2168
1 | 1.0865 | 6.2467 | 7.3386 | 143.26 | 649.01 | 1600.2 | 7 | 0.377 | 2.029 | 2.219 | 209 | 380.4 | 967.9 | 7 | 0.608 | 4.427 | 5.048 | 222.1 | 390.1 | 924.7 |  | 7 | 0.621 | 3.998 | 4.537 | 223.6 | 438.6 | 906.2 | 7 | 3.059 | 11.047 | 13.094 | 313.8 | 569 | 1437 |  | 7 | 0.132 | 1.135 | 1.417 | 502.4 | 746.9 | 2185
[7 empty] | 8 | 0.457 | 2.566 | 2.778 | 210.1 | 379.9 | 947.4 | 8 | 0.448 | 3.171 | 3.863 | 230.8 | 388.3 | 920.1 |  | 8 | 0.891 | 4.897 | 5.461 | 226 | 433.5 | 903.5 | 8 | 3.544 | 11.673 | 13.024 | 322 | 565.8 | 1430 |  | 8 | 0.141 | 1.104 | 1.781 | 515.2 | 740.6 | 2168
ae 8 [mm] | [6 empty] | 9 | 0.524 | 2.614 | 3.192 | 216.1 | 376.6 | 953.7 | 9 | 0.755 | 4.589 | 4.922 | 239.1 | 387.3 | 918.4 |  | 9 | 0.391 | 2.927 | 3.448 | 232 | 429.3 | 901.8 | 9 | 2.312 | 10.557 | 11.844 | 322.6 | 565.6 | 1427 |  | 9 | 0.146 | 1.052 | 1.672 | 522.4 | 736.8 | 2170
ap [mm] | Ra [μm] | Rz [μm] | Rt [μm] | Fx [N] | Fy [N] | Fz [N] | 10 | 0.336 | 2.09 | 2.578 | 223.8 | 375.2 | 947.3 | 10 | 1.047 | 5.433 | 6.354 | 226.8 | 395.4 | 928.5 |  | 10 | 0.658 | 4.251 | 5.022 | 242.3 | 430.2 | 906.5 | 10 | 2.188 | 9.955 | 11.122 | 275.8 | 599.3 | 1393 |  | 10 | 0.131 | 1.071 | 1.181 | 480.1 | 732.8 | 2130
0.2 | 1.8707 | 9.221 | 10.9785 | 9.0981 | 205.02 | 863.6 | průměr | 0.4111 | 2.4924 | 3.0459 | 199.84 | 383.17 | 956 | průměr | 0.7823 | 4.4301 | 4.9244 | 214.12 | 393.89 | 925.18 |  | průměr | 0.6368 | 3.8175 | 4.6691 | 217.33 | 435.49 | 905.22 | průměr | 2.6832 | 10.6952 | 11.9586 | 295.97 | 575.79 | 1411.9 |  | průměr | 0.1335 | 1.1255 | 1.6525 | 485.37 | 739.97 | 2128.7
0.4 | 2.9165 | 10.8558 | 12.713 | 166.5 | 567.45 | 2003.8 | směr | 0.1196592 | 0.4535664 | 0.6358757 | 15.52483 | 5.388269 | 10.91024 | směr | 0.2545454 | 0.9954467 | 1.062836 | 15.99394 | 3.890858 | 4.225005 |  | směr | 0.166921 | 0.7043435 | 1.121963 | 14.90787 | 3.375549 | 1.855203 | směr | 0.5026823 | 0.8945821 | 1.078398 | 20.2149 | 13.37123 | 31.77158 |  | směr | 0.009524821 | 0.1352752 | 0.4886037 | 22.08117 | 4.889001 | 54.27307
0.6 | 2.2615 | 9.5199 | 11.2633 | 248.61 | 754 | 2527.4
0.8 | 1.1429 | 6.3343 | 7.3519 | 258.27 | 594.6 | 1709.8 | ap | 1.5 | [5 empty] | ap | 1.4 | [6 empty] | ap | 1.3 | [5 empty] | ap | 1.2 | [6 empty] | ap | 1.1
1 | 1.7479 | 8.4795 | 9.958 | 618.02 | 986.93 | 3334.4 | číslo měř | Ra [μm] | Rz [μm] | Rt [μm] | Fx [N] | Fy [N] | Fz [N] | číslo měř | Ra [μm] | Rz [μm] | Rt [μm] | Fx [N] | Fy [N] | Fz [N] |  | číslo měř | Ra [μm] | Rz [μm] | Rt [μm] | Fx [N] | Fy [N] | Fz [N] | číslo měř | Ra [μm] | Rz [μm] | Rt [μm] | Fx [N] | Fy [N] | Fz [N] |  | číslo měř | Ra [μm] | Rz [μm] | Rt [μm] | Fx [N] | Fy [N] | Fz [N]
[7 empty] | 1 | 0.812 | 5.494 | 5.786 | 1003 | 1077 | 3193 | 1 | 0.458 | 3.992 | 6.792 | 795.2 | 983.1 | 2908 |  | 1 | 1.94 | 8.641 | 9.164 | 750.5 | 910.6 | 2450 | 1 | 0.896 | 3.574 | 3.879 | 661 | 828.5 | 2178 |  | 1 | 1.909 | 10.263 | 12.279 | 592.6 | 782.6 | 2184
ae 12 [mm] | [6 empty] | 2 | 0.93 | 5.798 | 6.343 | 1018 | 1081 | 3242 | 2 | 1.129 | 5.037 | 5.831 | 779.1 | 979.5 | 2953 |  | 2 | 1.962 | 8.294 | 8.602 | 740.6 | 906.6 | 2475 | 2 | 0.811 | 3.916 | 4.793 | 678.8 | 832.6 | 2232 |  | 2 | 1.573 | 8.807 | 10.879 | 596.2 | 775.2 | 2160
ap [mm] | Ra [μm] | Rz [μm] | Rt [μm] | Fx [N] | Fy [N] | Fz [N] | 3 | 0.957 | 5.433 | 5.757 | 1025 | 1078 | 3312 | 3 | 1.141 | 5.6 | 6.196 | 776.4 | 981.9 | 2979 |  | 3 | 1.935 | 7.239 | 8.837 | 752.2 | 905.9 | 2494 | 3 | 0.563 | 3.759 | 5.288 | 676.5 | 836 | 2260 |  | 3 | 1.748 | 7.713 | 10.319 | 584.5 | 767.1 | 2150
0.2 | 2.0689 | 9.763 | 11.1861 | 89.33 | 216.72 | 1326.4 | 4 | 0.898 | 5.75 | 6.396 | 1043 | 1081 | 3354 | 4 | 0.506 | 3.636 | 4.256 | 799.4 | 982.8 | 3013 |  | 4 | 1.933 | 8.884 | 11.572 | 756.2 | 904.1 | 2509 | 4 | 1.024 | 4.487 | 5.082 | 686.3 | 834.1 | 2286 |  | 4 | 1.532 | 6.402 | 7.366 | 593.7 | 764.2 | 2155
0.4 | 1.7303 | 8.7029 | 9.7939 | 281.66 | 403.88 | 2049.4 | 5 | 0.974 | 5.562 | 5.864 | 1059 | 1085 | 3368 | 5 | 1.242 | 5.987 | 6.473 | 812.8 | 979.4 | 3038 |  | 5 | 1.88 | 7.599 | 8.105 | 763.6 | 901.3 | 2481 | 5 | 1.299 | 6.376 | 7.049 | 690.4 | 835.4 | 2322 |  | 5 | 1.518 | 8.384 | 9.406 | 597.6 | 758.4 | 2164
0.6 | 0.9426 | 5.2766 | 6.3268 | 296.54 | 405.14 | 1323.2 | 6 | 1.111 | 5.364 | 6.98 | 1076 | 1083 | 3395 | 6 | 1.22 | 6.87 | 7.388 | 831.3 | 976.9 | 3063 |  | 6 | 1.785 | 7.343 | 8.095 | 746.3 | 896.7 | 2422 | 6 | 0.758 | 4.405 | 4.752 | 689.4 | 837.1 | 2338 |  | 6 | 1.313 | 6.403 | 7.417 | 607.9 | 769.4 | 2188
0.8 | 1.6375 | 8.1808 | 9.413 | 658.49 | 720 | 3241 | 7 | 0.866 | 5.438 | 5.748 | 1080 | 1078 | 3407 | 7 | 1.088 | 5.964 | 6.882 | 845.5 | 974.7 | 3019 |  | 7 | 1.775 | 6.939 | 8.087 | 736.8 | 881.1 | 2438 | 7 | 1.059 | 5.043 | 7.115 | 675.2 | 832.5 | 2331 |  | 7 | 1.334 | 7.342 | 8.756 | 619.8 | 762.9 | 2140
1 | 1.4359 | 6.7 | 7.5907 | 804.05 | 867.99 | 3331.4 | 8 | 1.09 | 5.96 | 7.048 | 1119 | 1083 | 3373 | 8 | 1.051 | 7.179 | 8.438 | 847.1 | 969.1 | 2986 |  | 8 | 1.62 | 8.845 | 11.351 | 730.5 | 875.4 | 2421 | 8 | 1.132 | 5.098 | 7.505 | 686.7 | 835.4 | 2337 |  | 8 | 1.023 | 6.809 | 8.996 | 618 | 751.8 | 2031
[7 empty] | 9 | 0.822 | 5.419 | 5.731 | 1104 | 1094 | 3352 | 9 | 1.071 | 7.577 | 9.403 | 845.5 | 976.6 | 3023 |  | 9 | 1.586 | 8.946 | 10.528 | 740 | 876.5 | 2432 | 9 | 0.811 | 3.988 | 4.362 | 695 | 837.5 | 2350 |  | 9 | 1.842 | 10.191 | 13.414 | 612.1 | 743.2 | 2010
ae 16 [mm] | [6 empty] | 10 | 0.956 | 5.91 | 6.414 | 1119 | 1094 | 3407 | 10 | 1.336 | 6.751 | 7.169 | 812.8 | 984.2 | 3013 |  | 10 | 1.925 | 8.591 | 9.457 | 763.6 | 908.8 | 2509 | 10 | 1.188 | 6.505 | 8.426 | 708 | 842.8 | 2327 |  | 10 | 1.701 | 8.969 | 9.895 | 606.9 | 743.7 | 2020
ap [mm] | Ra [μm] | Rz [μm] | Rt [μm] | Fx [N] | Fy [N] | Fz [N] | průměr | 0.9416 | 5.6128 | 6.2067 | 1064.6 | 1083.4 | 3340.3 | průměr | 1.0242 | 5.8593 | 6.8828 | 814.51 | 978.82 | 2999.5 |  | průměr | 1.8341 | 8.1321 | 9.3798 | 748.03 | 896.7 | 2463.1 | průměr | 0.9541 | 4.7151 | 5.8251 | 684.73 | 835.19 | 2296.1 |  | průměr | 1.5493 | 8.1283 | 9.8727 | 602.93 | 761.85 | 2120.2
0.2 | 1.3468 | 7.9267 | 9.8656 | 116.08 | 153.32 | 536.76 | směr | 0.1005896 | 0.2213684 | 0.5095229 | 41.99259 | 6.131884 | 71.65667 | směr | 0.2988332 | 1.321165 | 1.40481 | 27.03506 | 4.636282 | 44.65734 |  | směr | 0.1379214 | 0.7717068 | 1.329537 | 11.21101 | 13.75694 | 34.73855 | směr | 0.2253267 | 1.040733 | 1.553989 | 12.75452 | 3.764291 | 56.41011 |  | směr | 0.270509 | 1.434981 | 1.946246 | 11.74507 | 12.86738 | 70.55463
0.4 | 1.1106 | 6.0863 | 6.8375 | 305.61 | 302.23 | 1155.8
0.6 | 2.0946 | 10.1231 | 11.1195 | 285.4 | 332.05 | 889.21
0.8 | 0.5604 | 3.1077 | 3.722 | 356.94 | 431.37 | 972.63
1 | 0.5972 | 3.055 | 3.5328 | 452.82 | 503.85 | 1043.75 | ae | 4 | ap | 1 |  |  |  | ae | 4 | ap | 0.8 |  |  |  |  | ae | 4 | ap | 0.6 |  |  |  | ae | 4 | ap | 0.4 |  |  |  |  | ae | 4 | ap | 0.2
[7 empty] | číslo měř | Ra [μm] | Rz [μm] | Rt [μm] | Fx [N] | Fy [N] | Fz [N] | číslo měř | Ra [μm] | Rz [μm] | Rt [μm] | Fx [N] | Fy [N] | Fz [N] |  | číslo měř | Ra [μm] | Rz [μm] | Rt [μm] | Fx [N] | Fy [N] | Fz [N] | číslo měř | Ra [μm] | Rz [μm] | Rt [μm] | Fx [N] | Fy [N] | Fz [N] |  | číslo měř | Ra [μm] | Rz [μm] | Rt [μm] | Fx [N] | Fy [N] | Fz [N]
ae 20 [mm] | [6 empty] | 1 | 0.944 | 5.083 | 6.748 | 112.9 | 653.5 | 1618 | 1 | 1.53 | 8.161 | 13.312 | 75 | 474 | 1218 |  | 1 | 0.783 | 3.154 | 5.692 | 107.9 | 326.2 | 926.7 | 1 | 1.147 | 8.414 | 15.987 | 76.29 | 233.5 | 747.1 |  | 1 | 1.388 | 7.986 | 10.469 | 32.69 | 86.43 | 353.1
ap [mm] | Ra [μm] | Rz [μm] | Rt [μm] | Fx [N] | Fy [N] | Fz [N] | 2 | 1.104 | 6.176 | 7.442 | 120.6 | 652.1 | 1610 | 2 | 1.609 | 8.52 | 14.304 | 67.81 | 481.3 | 1243 |  | 2 | 0.353 | 2.056 | 2.58 | 93.02 | 329.6 | 935.6 | 2 | 1.038 | 5.139 | 6.141 | 58.7 | 244 | 779.6 |  | 2 | 1.306 | 6.122 | 7.591 | 21.68 | 90.05 | 357.2
0.2 | 1.9443 | 10.9052 | 12.6632 | 463.39 | 378.67 | 1824.4 | 3 | 1.153 | 6.679 | 7.59 | 126.8 | 654.2 | 1620 | 3 | 1.523 | 6.678 | 8.155 | 65.36 | 482.1 | 1255 |  | 3 | 0.615 | 3.414 | 4.217 | 76.17 | 336.6 | 950.3 | 3 | 0.955 | 6.863 | 11.491 | 47.48 | 252.2 | 809.3 |  | 3 | 1.584 | 7.757 | 9.788 | 17.51 | 96.21 | 353.8
0.4 | 2.0261 | 10.8851 | 13.1444 | 853.72 | 597.78 | 2897 | 4 | 1.329 | 7.205 | 7.789 | 135.8 | 651.4 | 1617 | 4 | 1.142 | 6.031 | 9.336 | 68.66 | 481.4 | 1253 |  | 4 | 0.366 | 1.875 | 2.586 | 64.85 | 352.1 | 996 | 4 | 1.252 | 9.282 | 15.057 | 36.68 | 261.6 | 831.7 |  | 4 | 1.228 | 7.424 | 10.213 | 12.51 | 109.9 | 399.4
0.6 | 6.5375 | 22.1992 | 23.121 | 907.82 | 581.26 | 3153.9615 | 5 | 1.183 | 6.248 | 7.123 | 136.8 | 649.2 | 1611 | 5 | 1.288 | 6.854 | 10.195 | 82.48 | 476.9 | 1239 |  | 5 | 0.455 | 2.997 | 4.096 | 50.11 | 362.4 | 1002 | 5 | 1.198 | 7.036 | 12.191 | 23.38 | 267 | 859.5 |  | 5 | 0.893 | 5.346 | 8.06 | 10.76 | 108.3 | 390.1
0.8 | 3.6118 | 17.5023 | 21.0159 | 888.72 | 661.09 | 3279.1 | 6 | 1.094 | 5.835 | 6.631 | 147.7 | 649.2 | 1597 | 6 | 1.806 | 8.347 | 15.77 | 97.13 | 476.4 | 1218 |  | 6 | 0.513 | 2.685 | 4.235 | 43.62 | 359.8 | 999.2 | 6 | 1.035 | 6.098 | 8.125 | 17.95 | 265.9 | 848.1 |  | 6 | 0.715 | 4.64 | 5.323 | 8.501 | 101 | 368.3
1 | 3.9001 | 20.3446 | 23.6683 | 1049.8 | 801.83 | 3206.2 | 7 | 1.063 | 6.295 | 7.673 | 152 | 647.1 | 1587 | 7 | 1.481 | 6.243 | 7.709 | 116.6 | 471.6 | 1202 |  | 7 | 0.511 | 2.945 | 3.972 | 51.69 | 364.8 | 1014 | 7 | 0.905 | 4.537 | 6.251 | 16.47 | 267.1 | 847.2 |  | 7 | 0.601 | 4.87 | 7.045 | 7.052 | 96.93 | 360.1
[7 empty] | 8 | 0.943 | 6.37 | 7.08 | 162.1 | 646 | 1588 | 8 | 1.592 | 7.834 | 10.636 | 125.8 | 469.8 | 1195 |  | 8 | 0.694 | 3.92 | 6.165 | 66.42 | 369.4 | 1020 | 8 | 1.085 | 5.644 | 9.443 | 18.25 | 268.5 | 846.5 |  | 8 | 1.802 | 8.177 | 11.174 | 6.888 | 105.4 | 370.8
[7 empty] | 9 | 0.849 | 5.501 | 6.851 | 164.1 | 645.7 | 1573 | 9 | 1.904 | 8.767 | 13.44 | 134 | 474.8 | 1187 |  | 9 | 0.487 | 2.651 | 2.88 | 79.32 | 373.3 | 1061 | 9 | 0.997 | 6.917 | 9.478 | 23.35 | 269.7 | 836.7 |  | 9 | 0.914 | 5.076 | 5.427 | 6.038 | 105 | 363.2
[7 empty] | 10 | 1.203 | 7.075 | 8.459 | 173.8 | 641.7 | 1581 | 10 | 1.567 | 8.266 | 9.635 | 141.1 | 479.8 | 1189 |  | 10 | 0.5 | 2.759 | 3.108 | 95.52 | 363.2 | 1060 | 10 | 1.196 | 7.616 | 9.173 | 33.9 | 263.7 | 811.9 |  | 10 | 1.465 | 6.606 | 8.186 | 5.755 | 113.4 | 381.3
[7 empty] | průměr | 1.0865 | 6.2467 | 7.3386 | 143.26 | 649.01 | 1600.2 | průměr | 1.5442 | 7.5701 | 11.2492 | 97.394 | 476.81 | 1219.9 |  | průměr | 0.5277 | 2.8456 | 3.9531 | 72.862 | 353.74 | 996.48 | průměr | 1.0808 | 6.7546 | 10.3337 | 35.245 | 259.32 | 821.76 |  | průměr | 1.1896 | 6.4004 | 8.3276 | 12.9384 | 101.262 | 369.73
[7 empty] | směr | 0.1431132 | 0.6577404 | 0.5621872 | 20.05981 | 3.937413 | 17.14513 | směr | 0.2203653 | 1.015447 | 2.762539 | 29.58417 | 4.301795 | 26.26975 |  | směr | 0.1355344 | 0.600187 | 1.234066 | 21.41322 | 16.96082 | 46.90899 | směr | 0.1146975 | 1.460333 | 3.350897 | 20.03084 | 12.16222 | 35.43919 |  | směr | 0.3939033 | 1.373773 | 2.057385 | 8.708451 | 8.772621 | 15.82895
[7 empty] | ae | 8 | ap | 1 |  |  |  | ae | 8 | ap | 0.8 |  |  |  |  | ae | 8 | ap | 0.6 |  |  |  | ae | 8 | ap | 0.4 |  |  |  |  | ae | 8 | ap | 0.2
[7 empty] | číslo měř | Ra [μm] | Rz [μm] | Rt [μm] | Fx [N] | Fy [N] | Fz [N] | číslo měř | Ra [μm] | Rz [μm] | Rt [μm] | Fx [N] | Fy [N] | Fz [N] |  | číslo měř | Ra [μm] | Rz [μm] | Rt [μm] | Fx [N] | Fy [N] | Fz [N] | číslo měř | Ra [μm] | Rz [μm] | Rt [μm] | Fx [N] | Fy [N] | Fz [N] |  | číslo měř | Ra [μm] | Rz [μm] | Rt [μm] | Fx [N] | Fy [N] | Fz [N]
[7 empty] | 1 | 2.102 | 7.695 | 9.375 | 575.5 | 981.2 | 3244 | 1 | 1.447 | 7.277 | 7.635 | 251.9 | 604.7 | 1699 |  | 1 | 2.387 | 12.242 | 14.823 | 219 | 732.9 | 2429 | 1 | 2.814 | 9.98 | 10.822 | 142.2 | 562.4 | 1918 |  | 1 | 2.115 | 8.757 | 9.336 | 8.381 | 203.9 | 814.1
[7 empty] | 2 | 2.032 | 9.716 | 11.77 | 579.9 | 983.2 | 3253 | 2 | 1.19 | 6.648 | 9.263 | 257.3 | 607.2 | 1711 |  | 2 | 0.697 | 4.851 | 7.562 | 224.2 | 742.4 | 2469 | 2 | 3.602 | 13.267 | 14.015 | 154.5 | 566 | 1955 |  | 2 | 1.33 | 7.585 | 9.643 | 8.011 | 207.4 | 837.6
[7 empty] | 3 | 1.67 | 7.561 | 9.384 | 590 | 972.9 | 3242 | 3 | 1.068 | 7.007 | 7.76 | 251.1 | 606.9 | 1692 |  | 3 | 1.988 | 8.819 | 11.513 | 221.8 | 749.2 | 2482 | 3 | 3.522 | 12.034 | 13.412 | 149.9 | 559.3 | 1930 |  | 3 | 1.84 | 10.579 | 14.618 | 7.531 | 202.2 | 830.1
[7 empty] | 4 | 1.654 | 8.575 | 9.637 | 604.8 | 969.9 | 3262 | 4 | 1.071 | 5.929 | 6.848 | 257.4 | 606.3 | 1712 |  | 4 | 2.295 | 10.37 | 12.885 | 229.9 | 750.6 | 2513 | 4 | 3.244 | 11.276 | 12.375 | 146.3 | 561 | 1959 |  | 4 | 1.891 | 8.446 | 11.496 | 6.986 | 201.9 | 848.6
[7 empty] | 5 | 1.282 | 6.611 | 8.081 | 627.7 | 984.3 | 3362 | 5 | 1.226 | 7.408 | 8.75 | 253.4 | 599.1 | 1727 |  | 5 | 3.158 | 10.481 | 11.038 | 234.4 | 748.5 | 2517 | 5 | 1.53 | 9.444 | 16.453 | 150.3 | 560.3 | 1987 | 0.3918919 | 5 | 1.75 | 8.646 | 11.309 | 6.812 | 201.1 | 866.3
[7 empty] | 6 | 2.392 | 10.582 | 12.97 | 645.2 | 995.3 | 3382 | 6 | 1.006 | 7.408 | 8.035 | 261.9 | 593.7 | 1704 |  | 6 | 2.068 | 7.572 | 10.149 | 250 | 756.1 | 2547 | 6 | 2.342 | 8.929 | 10.23 | 148.8 | 564.4 | 2019 |  | 6 | 2.043 | 8.876 | 10.419 | 8.97 | 202.9 | 877.8
[7 empty] | 7 | 1.897 | 9.518 | 10.232 | 639.6 | 994.9 | 3412 | 7 | 0.853 | 5.429 | 6.645 | 264.8 | 588.4 | 1717 |  | 7 | 3.014 | 12.14 | 13.176 | 257.3 | 752.5 | 2549 | 7 | 2.94 | 10.8 | 12.717 | 169.6 | 571 | 2052 |  | 7 | 2.194 | 9.784 | 11.07 | 10.46 | 207 | 884.9
[7 empty] | 8 | 1.007 | 7.408 | 8.108 | 639.7 | 995.8 | 3400 | 8 | 1.011 | 4.356 | 4.743 | 264.4 | 591.9 | 1734 |  | 8 | 2.707 | 10.373 | 11.723 | 268.2 | 760.9 | 2570 | 8 | 3.161 | 10.621 | 11.26 | 191 | 580.3 | 2084 |  | 8 | 1.266 | 9.955 | 7.996 | 11.91 | 208.8 | 898.1
[7 empty] | 9 | 1.893 | 9.134 | 10.64 | 633.5 | 993.8 | 3395 | 9 | 1.313 | 5.791 | 6.118 | 255.2 | 582.2 | 1721 |  | 9 | 1.762 | 7.758 | 8.49 | 284.8 | 770.4 | 2591 | 9 | 3.02 | 11.005 | 11.697 | 206.6 | 579.4 | 2095 |  | 9 | 2.038 | 9.43 | 12.299 | 12.95 | 212.1 | 900.7
[7 empty] | 10 | 1.55 | 7.995 | 9.383 | 644.3 | 998 | 3392 | 10 | 1.244 | 6.09 | 7.722 | 265.3 | 565.6 | 1681 |  | 10 | 2.539 | 10.593 | 11.274 | 296.5 | 776.5 | 2607 | 10 | 2.99 | 11.202 | 14.149 | 205.8 | 570.4 | 2039 |  | 10 | 2.24 | 10.152 | 11.599 | 8.97 | 202.9 | 877.8
[7 empty] | průměr | 1.7479 | 8.4795 | 9.958 | 618.02 | 986.93 | 3334.4 | průměr | 1.1429 | 6.3343 | 7.3519 | 258.27 | 594.6 | 1709.8 |  | průměr | 2.2615 | 9.5199 | 11.2633 | 248.61 | 754 | 2527.4 | průměr | 2.9165 | 10.8558 | 12.713 | 166.5 | 567.45 | 2003.8 |  | průměr | 1.8707 | 9.221 | 10.9785 | 9.0981 | 205.02 | 863.6
[7 empty] | směr | 0.4061055 | 1.238217 | 1.5255 | 27.72768 | 10.12434 | 73.72652 | směr | 0.1737549 | 0.9998691 | 1.314017 | 5.473583 | 13.37701 | 16.19877 |  | směr | 0.7048816 | 2.28495 | 2.158107 | 27.50303 | 12.798 | 56.28933 | směr | 0.6039851 | 1.249521 | 1.862865 | 25.28983 | 7.639699 | 63.26452 |  | směr | 0.3386585 | 0.9160542 | 1.808923 | 2.067488 | 3.610109 | 29.6356
[7 empty] | ae | 12 | ap | 1 |  |  |  | ae | 12 | ap | 0.8 | 0.2844974 |  | 0.3556485 |  | ae | 12 | ap | 0.6 |  |  |  | ae | 12 | ap | 0.4 |  |  |  |  | ae | 12 | ap | 0.2
[7 empty] | číslo měř | Ra [μm] | Rz [μm] | Rt [μm] | Fx [N] | Fy [N] | Fz [N] | číslo měř | Ra [μm] | Rz [μm] | Rt [μm] | Fx [N] | Fy [N] | Fz [N] |  | číslo měř | Ra [μm] | Rz [μm] | Rt [μm] | Fx [N] | Fy [N] | Fz [N] | číslo měř | Ra [μm] | Rz [μm] | Rt [μm] | Fx [N] | Fy [N] | Fz [N] |  | číslo měř | Ra [μm] | Rz [μm] | Rt [μm] | Fx [N] | Fy [N] | Fz [N]
[7 empty] | 1 | 1.388 | 6.441 | 7.919 | 837 | 889.9 | 3250 | 1 | 1.828 | 7.733 | 8.565 | 694.7 | 741.4 | 3052 |  | 1 | 1.327 | 5.663 | 6.093 | 261.1 | 403.6 | 1287 | 1 | 2.108 | 9.78 | 11.133 | 296.2 | 435.5 | 1890 |  | 1 | 2.101 | 9.982 | 11.158 | 85.31 | 232 | 1281
[7 empty] | 2 | 1.437 | 6.884 | 7.239 | 815 | 888.9 | 3216 | 2 | 1.867 | 9.924 | 12.006 | 678 | 740.9 | 3137 |  | 2 | 0.908 | 5.479 | 5.969 | 283.8 | 409.6 | 1296 | 2 | 2.029 | 8.839 | 10.514 | 269.7 | 422.7 | 1966 |  | 2 | 2.172 | 9.372 | 9.786 | 71.35 | 230.2 | 1294
[7 empty] | 3 | 1.074 | 5.191 | 6.42 | 787.2 | 885.4 | 3296 | 3 | 1.514 | 9.803 | 12.674 | 658.9 | 734.7 | 3240 |  | 3 | 1.34 | 5.871 | 6.372 | 288.1 | 413.3 | 1327 | 3 | 0.926 | 5.913 | 7.811 | 267.4 | 416.9 | 2039 |  | 3 | 2.712 | 10.673 | 12.909 | 76.35 | 224.7 | 1281
[7 empty] | 4 | 1.669 | 6.271 | 6.7 | 812 | 877.4 | 3350 | 4 | 1.352 | 7.429 | 8.096 | 658.4 | 723.4 | 3291 |  | 4 | 1.193 | 5.548 | 6.997 | 293 | 413.7 | 1355 | 4 | 1.601 | 10.186 | 10.839 | 271.4 | 410.3 | 2060 |  | 4 | 2.37 | 11.114 | 11.671 | 77.86 | 219.8 | 1311
[7 empty] | 5 | 1.595 | 6.998 | 7.977 | 797.2 | 865.3 | 3284 | 5 | 1.574 | 8.284 | 8.959 | 644.5 | 713.9 | 3287 |  | 5 | 0.991 | 5.798 | 6.85 | 299.9 | 409.6 | 1341 | 5 | 1.474 | 5.901 | 6.535 | 267.6 | 403.3 | 2112 |  | 5 | 2.805 | 10.627 | 11.873 | 81.51 | 218.9 | 1341
[7 empty] | 6 | 1.935 | 7.019 | 7.387 | 786.7 | 859.6 | 3315 | 6 | 1.707 | 6.41 | 6.869 | 657.6 | 703.1 | 3282 |  | 6 | 1.322 | 6.188 | 7.4 | 302.6 | 407.1 | 1336 | 6 | 2.55 | 10.612 | 10.926 | 270.9 | 397.9 | 2128 |  | 6 | 2.353 | 10.45 | 11.472 | 88.28 | 211.1 | 1361
[7 empty] | 7 | 1.437 | 5.86 | 7.372 | 800.3 | 860.2 | 3381 | 7 | 1.412 | 7.327 | 8.208 | 652.5 | 707.6 | 3284 |  | 7 | 0.532 | 4.601 | 5.706 | 299.5 | 407.1 | 1342 | 7 | 2.229 | 9.109 | 10.42 | 284.3 | 383.4 | 2115 |  | 7 | 1.382 | 8.205 | 13.118 | 97.34 | 215 | 1363
[7 empty] | 8 | 1.234 | 8.568 | 9.803 | 793 | 854.8 | 3381 | 8 | 1.273 | 7.762 | 8.485 | 656 | 702.7 | 3289 |  | 8 | 0.857 | 5.353 | 6.045 | 308.2 | 399.3 | 1322 | 8 | 1.678 | 9.041 | 9.709 | 288.7 | 384.9 | 2120 |  | 8 | 1.107 | 8.525 | 7.439 | 93.9 | 211.9 | 1346
[7 empty] | 9 | 1.255 | 8.543 | 9.245 | 798.3 | 849.5 | 3391 | 9 | 1.68 | 7.363 | 9.68 | 648.3 | 706.3 | 3267 |  | 9 | 0.51 | 3.733 | 5.987 | 309.8 | 395.6 | 1305 | 9 | 1.526 | 8.499 | 10.58 | 300.1 | 389.4 | 2050 |  | 9 | 1.539 | 9.587 | 12.844 | 105.6 | 202.7 | 1355
[7 empty] | 10 | 1.335 | 5.225 | 5.845 | 813.8 | 848.9 | 3450 | 10 | 2.168 | 9.773 | 10.588 | 636 | 726 | 3281 |  | 10 | 0.446 | 4.532 | 5.849 | 319.4 | 392.5 | 1321 | 10 | 1.182 | 9.149 | 9.472 | 300.3 | 394.5 | 2014 |  | 10 | 2.148 | 9.095 | 9.591 | 115.8 | 200.9 | 1331
[7 empty] | průměr | 1.4359 | 6.7 | 7.5907 | 804.05 | 867.99 | 3331.4 | průměr | 1.6375 | 8.1808 | 9.413 | 658.49 | 720 | 3241 |  | průměr | 0.9426 | 5.2766 | 6.3268 | 296.54 | 405.14 | 1323.2 | průměr | 1.7303 | 8.7029 | 9.7939 | 281.66 | 403.88 | 2049.4 |  | průměr | 2.0689 | 9.763 | 11.1861 | 89.33 | 216.72 | 1326.4
[7 empty] | směr | 0.2462354 | 1.17945 | 1.216203 | 15.50973 | 16.08149 | 71.954 | směr | 0.2711155 | 1.233363 | 1.833471 | 16.80016 | 15.35498 | 81.14733 |  | směr | 0.3536396 | 0.7541847 | 0.5645009 | 16.30679 | 7.26165 | 21.72454 | směr | 0.4974269 | 1.604747 | 1.504021 | 13.82648 | 17.25037 | 76.89993 |  | směr | 0.5600187 | 0.9723863 | 1.788361 | 13.95292 | 10.52888 | 32.2876
[23 empty] | 37.51746 | 14.293 | 8.922377
[7 empty] | ae | 16 | ap | 1 |  |  |  | ae | 16 | ap | 0.8 |  |  |  |  | ae | 16 | ap | 0.6 |  |  |  | ae | 16 | ap | 0.4 |  |  |  |  | ae | 16 | ap | 0.2
[7 empty] | číslo měř | Ra [μm] | Rz [μm] | Rt [μm] | Fx [N] | Fy [N] | Fz [N] | číslo měř | Ra [μm] | Rz [μm] | Rt [μm] | Fx [N] | Fy [N] | Fz [N] |  | číslo měř | Ra [μm] | Rz [μm] | Rt [μm] | Fx [N] | Fy [N] | Fz [N] | číslo měř | Ra [μm] | Rz [μm] | Rt [μm] | Fx [N] | Fy [N] | Fz [N] |  | číslo měř | Ra [μm] | Rz [μm] | Rt [μm] | Fx [N] | Fy [N] | Fz [N]
[7 empty] | 1 | 0.632 | 2.412 | 2.603 | 425.1 | 488 | 971.4 | 1 | 0.53 | 2.85 | 3.869 | 338.8 | 434.6 | 964.3 |  | 1 | 2.733 | 11.085 | 12.224 | 275.2 | 337.5 | 883.1 | 1 | 1.188 | 6.701 | 7.21 | 303.6 | 320.8 | 1179 |  | 1 | 1.242 | 8.423 | 9.666 | 109.4 | 161 | 577
[7 empty] | 2 | 0.866 | 4.589 | 5.553 | 432.8 | 492.6 | 991.1 | 2 | 0.528 | 3.564 | 4.257 | 341.2 | 435.1 | 964.5 |  | 2 | 2.175 | 9.818 | 10.497 | 274.4 | 336.5 | 886.2 | 2 | 1.086 | 5.831 | 6.767 | 303.2 | 318.6 | 1180 |  | 2 | 1.111 | 8.316 | 9.402 | 113.1 | 159.9 | 559.5
[7 empty] | 3 | 0.948 | 3.949 | 4.177 | 435.1 | 496.4 | 1012 | 3 | 0.55 | 2.832 | 3.078 | 344.7 | 436 | 975.1 |  | 3 | 2.018 | 9.727 | 11.511 | 271.8 | 337.8 | 891.9 | 3 | 0.97 | 5.097 | 6.15 | 301.1 | 309.8 | 1157 |  | 3 | 0.984 | 5.949 | 9.23 | 110.7 | 159.6 | 541.6
[7 empty] | 4 | 0.696 | 3.566 | 3.969 | 442.9 | 502.1 | 1029 | 4 | 0.709 | 3.231 | 3.734 | 348.2 | 436 | 977 | 0.1891892 | 4 | 1.575 | 8.897 | 9.738 | 274 | 334.4 | 896.3 | 4 | 1.202 | 6.721 | 7.444 | 302.7 | 302.5 | 1155 |  | 4 | 1.394 | 8.935 | 9.54 | 112.8 | 156.4 | 545
[7 empty] | 5 | 0.517 | 3.197 | 3.826 | 446.4 | 505 | 1046 | 5 | 0.66 | 3.309 | 4.019 | 354.6 | 436.2 | 978.3 |  | 5 | 2.197 | 10.56 | 11.195 | 282.4 | 332 | 898.8 | 5 | 1.218 | 6.593 | 7.078 | 303.4 | 299.1 | 1162 |  | 5 | 0.862 | 4.935 | 6.396 | 113.2 | 153.9 | 535.2
[7 empty] | 6 | 0.359 | 2.343 | 2.936 | 454.2 | 507.5 | 1061 | 6 | 0.543 | 3 | 3.417 | 353 | 434.6 | 982.4 |  | 6 | 1.437 | 9.332 | 11.096 | 286.7 | 331.4 | 892.5 | 6 | 1.215 | 6.86 | 8.428 | 307.2 | 295.8 | 1150 |  | 6 | 1.079 | 8.258 | 9.313 | 115.8 | 151.1 | 532.1
[7 empty] | 7 | 0.467 | 2.787 | 3.399 | 459.2 | 509.4 | 1072 | 7 | 0.569 | 2.847 | 3.077 | 364.6 | 434.3 | 981.4 |  | 7 | 2.233 | 10.973 | 11.415 | 291.4 | 329.5 | 888.5 | 7 | 0.911 | 4.943 | 5.245 | 307.2 | 293.3 | 1157 |  | 7 | 1.564 | 9.733 | 11.279 | 119.7 | 151.1 | 527.4
[7 empty] | 8 | 0.449 | 2.716 | 2.918 | 467.7 | 512.5 | 1083 | 8 | 0.45 | 3.393 | 4.214 | 374.2 | 431.4 | 979.2 |  | 8 | 2.138 | 10.41 | 10.735 | 298.8 | 331.5 | 895.5 | 8 | 1.108 | 6.242 | 7.202 | 313.7 | 295.9 | 1144 |  | 8 | 0.96 | 5.183 | 9.001 | 121.6 | 153.1 | 537.9
[7 empty] | 9 | 0.261 | 1.706 | 1.987 | 480.1 | 511.7 | 1086 | 9 | 0.524 | 3.23 | 3.789 | 374.9 | 417.3 | 966.5 |  | 9 | 2.355 | 10.364 | 11.556 | 297.3 | 329.8 | 885.5 | 9 | 0.979 | 5.376 | 6.125 | 306.2 | 294.5 | 1135 |  | 9 | 1.974 | 9.482 | 11.912 | 118.8 | 146.8 | 521.8
[7 empty] | 10 | 0.777 | 3.285 | 3.96 | 484.7 | 513.3 | 1086 | 10 | 0.541 | 2.821 | 3.766 | 375.2 | 418.2 | 957.6 |  | 10 | 2.085 | 10.065 | 11.228 | 302 | 320.1 | 873.8 | 10 | 1.229 | 6.499 | 6.726 | 307.8 | 292 | 1139 |  | 10 | 2.298 | 10.053 | 12.917 | 125.7 | 140.3 | 490.1 | 0.3647871
[7 empty] | průměr | 0.5972 | 3.055 | 3.5328 | 452.82 | 503.85 | 1043.75 | průměr | 0.5604 | 3.1077 | 3.722 | 356.94 | 431.37 | 972.63 |  | průměr | 2.0946 | 10.1231 | 11.1195 | 285.4 | 332.05 | 889.21 | průměr | 1.1106 | 6.0863 | 6.8375 | 305.61 | 302.23 | 1155.8 |  | průměr | 1.3468 | 7.9267 | 9.8656 | 116.08 | 153.32 | 536.76
[7 empty] | směr | 0.224532 | 0.844164 | 0.9978318 | 20.13117 | 8.866573 | 41.42402 | směr | 0.07329575 | 0.2717164 | 0.4174608 | 14.28513 | 7.310426 | 8.639965 |  | směr | 0.36844 | 0.6961262 | 0.6760143 | 11.46676 | 5.19813 | 7.438556 | směr | 0.1194136 | 0.7215858 | 0.8667154 | 3.639124 | 10.57019 | 15.10555 |  | směr | 0.4716561 | 1.88905 | 1.805925 | 5.218514 | 6.441842 | 22.95334
[7 empty] | ae | 20 | ap | 1 |  |  |  | ae | 20 | ap | 0.8 |  |  |  |  | ae | 20 | ap | 0.6 |  |  |  | ae | 20 | ap | 0.4 |  |  |  |  | ae | 20 | ap | 0.2
[7 empty] | číslo měř | Ra [μm] | Rz [μm] | Rt [μm] | Fx [N] | Fy [N] | Fz [N] | číslo měř | Ra [μm] | Rz [μm] | Rt [μm] | Fx [N] | Fy [N] | Fz [N] |  | číslo měř | Ra [μm] | Rz [μm] | Rt [μm] | Fx [N] | Fy [N] | Fz [N] | číslo měř | Ra [μm] | Rz [μm] | Rt [μm] | Fx [N] | Fy [N] | Fz [N] |  | číslo měř | Ra [μm] | Rz [μm] | Rt [μm] | Fx [N] | Fy [N] | Fz [N]
[7 empty] | 1 | 4.618 | 21.951 | 24.244 | 1050 | 819.8 | 3196 | 1 | 3.32 | 14.62 | 16.032 | 950.4 | 672.9 | 3405 | 0.2584388 | 1 | 6.548 | 22.292 | 23.596 | 957.8 | 560.3 | 3412 | 1 | 1.73 | 10.143 | 10.845 | 827.3 | 594.4 | 2949 |  | 1 | 1.604 | 9.617 | 11.572 | 483.2 | 372.9 | 1798
[7 empty] | 2 | 5.268 | 21.498 | 23.759 | 1060 | 810.4 | 3256 | 2 | 4.484 | 19.502 | 22.498 | 925.9 | 666.6 | 3184 |  | 2 | 6.482 | 21.933 | 22.788 | 917.2 | 589 | 3545 | 2 | 1.746 | 10.071 | 13.31 | 883.3 | 594.4 | 3009 |  | 2 | 2.235 | 11.552 | 13.091 | 451 | 383.2 | 1781
[7 empty] | 3 | 3.028 | 20.35 | 24.204 | 1053 | 806 | 3168 | 3 | 3.426 | 18.778 | 25.381 | 884.4 | 657.1 | 3126 |  | 3 | 6.32 | 21.659 | 22.751 | 929 | 582.2 | 3614 | 3 | 1.656 | 9.784 | 12.565 | 850.1 | 601 | 2929 |  | 3 | 2.219 | 10.536 | 12.296 | 441.3 | 379 | 1831
[7 empty] | 4 | 3.418 | 17.154 | 19.143 | 1065 | 818.3 | 3124 | 4 | 3.465 | 19.813 | 24.84 | 890.3 | 666.9 | 3194 |  | 4 | 6.702 | 22.483 | 22.967 | 887 | 563.8 | 3.615 | 4 | 2.285 | 12.616 | 13.591 | 865.3 | 594.2 | 2954 |  | 4 | 1.782 | 11.247 | 12.019 | 443.8 | 383.8 | 1837
[7 empty] | 5 | 4.603 | 20.18 | 22.896 | 1051 | 815.9 | 3203 | 5 | 3.859 | 19.894 | 24.354 | 878.4 | 668 | 3316 |  | 5 | 6.495 | 22.58 | 23.266 | 903.4 | 573.7 | 3643 | 5 | 1.528 | 7.712 | 10.312 | 849 | 596.5 | 2890 |  | 5 | 2.712 | 15.256 | 16.608 | 476.8 | 377.1 | 1845
[7 empty] | 6 | 3.361 | 18.992 | 25.493 | 1052 | 798.6 | 3202 | 6 | 3.555 | 17.734 | 21.556 | 883.1 | 663.9 | 3255 |  | 6 | 6.672 | 22.555 | 23.486 | 881.2 | 583.9 | 3528 | 6 | 1.713 | 8.552 | 10.702 | 865.4 | 606.2 | 2890 |  | 6 | 1.619 | 9.381 | 11.747 | 483.1 | 388.8 | 1856
[7 empty] | 7 | 4.282 | 22.608 | 26.269 | 1044 | 797.5 | 3218 | 7 | 3.035 | 16.554 | 20.49 | 856.2 | 671 | 3348 |  | 7 | 6.584 | 22.013 | 23.022 | 890.3 | 579.9 | 3500 | 7 | 2.126 | 11.268 | 13.043 | 838.4 | 601 | 2827 |  | 7 | 2.805 | 13.597 | 15.418 | 476.9 | 381.4 | 1912
[7 empty] | 8 | 3.561 | 20.803 | 25.323 | 1036 | 796.7 | 3242 | 8 | 3.493 | 17.877 | 21.578 | 855.6 | 636.1 | 3362 |  | 8 | 6.593 | 22.266 | 22.816 | 899.7 | 586.8 | 3499 | 8 | 2.166 | 12.372 | 13.611 | 847.9 | 599 | 2811 |  | 8 | 1.445 | 8.91 | 11.283 | 455.9 | 370.7 | 1767
[7 empty] | 9 | 3.541 | 23.292 | 26.993 | 1046 | 776 | 3243 | 9 | 4.158 | 15.046 | 16.366 | 871.8 | 648.2 | 3329 |  | 9 | 6.342 | 22.377 | 23.773 | 884 | 594.9 | 3394 | 9 | 2.647 | 13.089 | 16.098 | 845.2 | 597 | 2776 |  | 9 | 1.433 | 8.34 | 9.37 | 461.4 | 375.3 | 1853
[7 empty] | 10 | 3.321 | 16.618 | 18.359 | 1041 | 779.1 | 3210 | 10 | 3.323 | 15.205 | 17.064 | 891.1 | 660.2 | 3272 |  | 10 | 6.637 | 21.834 | 22.745 | 928.6 | 598.1 | 3401 | 10 | 2.664 | 13.244 | 17.367 | 865.3 | 594.1 | 2935 |  | 10 | 1.589 | 10.616 | 13.228 | 460.5 | 374.5 | 1764
[7 empty] | průměr | 3.9001 | 20.3446 | 23.6683 | 1049.8 | 801.83 | 3206.2 | průměr | 3.6118 | 17.5023 | 21.0159 | 888.72 | 661.09 | 3279.1 |  | průměr | 6.5375 | 22.1992 | 23.121 | 907.82 | 581.26 | 3153.9615 | průměr | 2.0261 | 10.8851 | 13.1444 | 853.72 | 597.78 | 2897 |  | průměr | 1.9443 | 10.9052 | 12.6632 | 463.39 | 378.67 | 1824.4
[7 empty] | směr | 0.7370627 | 2.207443 | 2.863078 | 8.612652 | 15.35622 | 38.89816 | směr | 0.4339531 | 2.038458 | 3.495711 | 29.42496 | 11.37643 | 89.24305 |  | směr | 0.1294503 | 0.3210316 | 0.3830703 | 24.87367 | 12.34353 | 1110.171 | směr | 0.4134213 | 1.935427 | 2.275955 | 16.17322 | 4.007992 | 73.02967 |  | směr | 0.5137083 | 2.146679 | 2.081198 | 15.76539 | 5.627719 | 46.71474

## EDA - Inconel
Vyhodnocené hodnoty pro jednotlivé radiální záběry | [8 empty] | EDA analýza
[9 empty] | Radiální záběr ae 10 mm | [12 empty] | Radiální záběr ae 10 mm | [12 empty] | Radiální záběr ae 10 mm
| ae 10 [mm] | [7 empty] | Proměnná | n [-] | x | s | Variační koeficient [%] | Minimum | Q1 | Medián | Q3 | Maximum | Variační rozpětí | IQR |  | Proměnná | n [-] | x | s | Variační koeficient [%] | Minimum | Q1 | Medián | Q3 | Maximum | Variační rozpětí | IQR |  | Proměnná | n [-] | x | s | Variační koeficient [%] | Minimum | Q1 | Medián | Q3 | Maximum | Variační rozpětí | IQR
| ap [mm] | Ra [μm] | Rz [μm] | Rt [μm] | Fx [N] | Fy [N] | Fz [N] | Hloubka řezu ap 0,1 mm | Ra [μm] | 10 | 1.4738 | 0.0939 | 6.37 | 1.344 | 1.401 | 1.4625 | 1.53 | 1.658 | 0.314 | 0.129 | Hloubka řezu ap 0,6 mm | Ra | 10 | 0.41 | 0.1197 | 29.11 | 0.25 | 0.34 | 0.37 | 0.49 | 0.66 | 0.413 | 0.1558 | Hloubka řezu ap 1,1 mm | Ra [μm] | 10 | 1.55 | 0.2705 | 17.46 | 1.02 | 1.33 | 1.55 | 1.77 | 1.91 | 0.886 | 0.443
| 0.1 | 1.4738 | 6.1302 | 7.1536 | 51.873 | 132.99 | 509.3 |  | Rz [μm] | 10 | 6.13 | 0.317 | 5.16 | 5.757 | 5.814 | 6.093 | 6.391 | 6.74 | 0.983 | 0.577 |  | Rz | 10 | 2.49 | 0.454 | 18.2 | 1.79 | 2.08 | 2.5 | 2.94 | 3.14 | 1.356 | 0.86 |  | Rz [μm] | 10 | 8.13 | 1.435 | 17.65 | 6.4 | 6.71 | 8.05 | 9.28 | 10.26 | 3.861 | 2.567
| 0.2 | 0.6291 | 3.9028 | 4.825 | 78.484 | 208.97 | 716.44 |  | Rt [μm] | 10 | 7.154 | 0.8 | 11.19 | 6.229 | 6.554 | 6.96 | 7.655 | 8.728 | 2.499 | 1.1 |  | Rt | 10 | 3.05 | 0.636 | 20.88 | 2.2 | 2.49 | 3.02 | 3.65 | 3.96 | 1.766 | 1.156 |  | Rt [μm] | 10 | 9.87 | 1.946 | 19.71 | 7.37 | 8.42 | 9.65 | 11.23 | 13.41 | 6.048 | 2.808
| 0.3 | 0.8997 | 5.4363 | 6.113 | 115.116 | 242.98 | 817.8 |  | Fx [N] | 10 | 51.87 | 9.07 | 17.48 | 41.36 | 44.41 | 48.79 | 60.02 | 68.09 | 26.73 | 15.61 |  | Fx | 10 | 199.84 | 15.52 | 7.77 | 179.7 | 183 | 201.85 | 211.6 | 223.8 | 44.1 | 28.6 |  | Fx [N] | 10 | 602.93 | 11.75 | 1.95 | 584.5 | 593.43 | 602.25 | 613.58 | 619.8 | 35.3 | 20.15
| 0.4 | 0.4926 | 2.8637 | 3.4127 | 143.89 | 297.48 | 881.03 |  | Fy [N] | 10 | 132.99 | 2.67 | 2.01 | 129.3 | 131.68 | 131.9 | 135.05 | 138.7 | 9.4 | 3.38 |  | Fy | 10 | 383.17 | 5.39 | 1.41 | 375.2 | 379.08 | 382.7 | 388.9 | 391.3 | 16.1 | 9.83 |  | Fy [N] | 10 | 761.85 | 12.87 | 1.69 | 743.2 | 749.78 | 763.55 | 770.85 | 782.6 | 39.4 | 21.08
| 0.5 | 0.6008 | 3.7017 | 5.4219 | 151.84 | 287.34 | 812.46 |  | Fz [N] | 10 | 509.3 | 21.21 | 4.16 | 481.2 | 487.63 | 511.45 | 530.73 | 531.2 | 50 | 43.1 |  | Fz | 10 | 956 | 10.91 | 1.14 | 942.2 | 946.25 | 954.5 | 968.05 | 969 | 26.8 | 21.8 |  | Fz [N] | 10 | 2120.2 | 70.6 | 3.33 | 2010 | 2028.3 | 2152.5 | 2169 | 2188 | 178 | 140.8
| 0.6 | 0.4111 | 2.4924 | 3.0459 | 199.84 | 383.17 | 956 | Hloubka řezu ap 0,2 mm | Ra [μm] | 10 | 0.6291 | 0.0806 | 12.8 | 0.507 | 0.5638 | 0.6295 | 0.665 | 0.799 | 0.292 | 0.101 | Hloubka řezu ap 0,7 mm | Ra | 10 | 0.78 | 0.2545 | 32.54 | 0.45 | 0.52 | 0.79 | 1.02 | 1.11 | 0.664 | 0.4953 | Hloubka řezu ap 1,2 mm | Ra [μm] | 10 | 0.95 | 0.2253 | 23.62 | 0.56 | 0.8 | 0.96 | 1.15 | 1.3 | 0.736 | 0.348
| 0.7 | 0.7823 | 4.4301 | 4.9244 | 214.12 | 393.89 | 925.18 |  | Rz [μm] | 10 | 3.903 | 0.473 | 12.11 | 2.776 | 3.643 | 4.05 | 4.242 | 4.413 | 1.637 | 0.599 |  | Rz | 10 | 4.43 | 0.995 | 22.47 | 2.7 | 3.66 | 4.51 | 5.43 | 5.45 | 2.754 | 1.771 |  | Rz [μm] | 10 | 4.72 | 1.041 | 22.07 | 3.57 | 3.88 | 4.45 | 5.42 | 6.51 | 2.931 | 1.541
| 0.8 | 0.6368 | 3.8175 | 4.6691 | 217.33 | 435.49 | 905.22 |  | Rt [μm] | 10 | 4.825 | 0.858 | 17.78 | 3.462 | 4.236 | 4.738 | 5.48 | 6.37 | 2.908 | 1.245 |  | Rt | 10 | 4.92 | 1.063 | 21.58 | 3.03 | 4.16 | 4.99 | 5.79 | 6.35 | 3.325 | 1.631 |  | Rt [μm] | 10 | 5.83 | 1.554 | 26.68 | 3.88 | 4.66 | 5.19 | 7.21 | 8.43 | 4.547 | 2.558
| 0.9 | 2.6832 | 10.6952 | 11.9586 | 295.97 | 575.79 | 1411.9 |  | Fx [N] | 10 | 78.48 | 13.51 | 17.21 | 61.2 | 65.98 | 76.02 | 90.55 | 100.2 | 39 | 24.57 |  | Fx | 10 | 214.12 | 15.99 | 7.47 | 192.2 | 198.53 | 215.75 | 227.8 | 239.1 | 46.9 | 29.28 |  | Fx [N] | 10 | 684.73 | 12.75 | 1.86 | 661 | 676.18 | 686.5 | 691.55 | 708 | 47 | 15.38
| 1 | 0.1335 | 1.1255 | 1.6525 | 485.37 | 739.97 | 2128.7 |  | Fy [N] | 10 | 208.97 | 10.69 | 5.12 | 188.9 | 205.28 | 212.8 | 216.13 | 217.1 | 28.2 | 10.85 |  | Fy | 10 | 393.89 | 3.89 | 0.99 | 387.3 | 389.65 | 395.4 | 396.5 | 398.1 | 10.8 | 6.85 |  | Fy [N] | 10 | 835.19 | 3.76 | 0.45 | 828.5 | 832.58 | 835.4 | 837.2 | 842.8 | 14.3 | 4.63
| 1.1 | 1.5493 | 8.1283 | 9.8727 | 602.93 | 761.85 | 2120.2 |  | Fz [N] | 10 | 716.4 | 33.1 | 4.62 | 670.4 | 679.6 | 718.4 | 747.9 | 757.9 | 87.5 | 68.3 |  | Fz | 10 | 925.18 | 4.23 | 0.46 | 918.4 | 921.68 | 925.6 | 928.5 | 932.1 | 13.7 | 6.82 |  | Fz [N] | 10 | 2296.1 | 56.4 | 2.46 | 2178 | 2253 | 2324.5 | 2337.3 | 2350 | 172 | 84.3
| 1.2 | 0.9541 | 4.7151 | 5.8251 | 684.73 | 835.19 | 2296.1 | Hloubka řezu ap 0,3 mm | Ra [μm] | 10 | 0.8997 | 0.1334 | 14.83 | 0.659 | 0.7768 | 0.977 | 1.002 | 1.006 | 0.347 | 0.2255 | Hloubka řezu ap 0,8 mm | Ra | 10 | 0.64 | 0.1669 | 26.21 | 0.39 | 0.5 | 0.61 | 0.82 | 0.89 | 0.5 | 0.313 | Hloubka řezu ap 1,3 mm | Ra [μm] | 10 | 1.83 | 0.1379 | 7.52 | 1.59 | 1.74 | 1.9 | 1.94 | 1.96 | 0.376 | 0.2
| 1.3 | 1.8341 | 8.1321 | 9.3798 | 748.03 | 896.7 | 2463.1 |  | Rz [μm] | 10 | 5.436 | 0.558 | 10.26 | 4.132 | 5.115 | 5.527 | 5.821 | 6.076 | 1.944 | 0.706 |  | Rz | 10 | 3.82 | 0.704 | 18.45 | 2.93 | 3.11 | 3.84 | 4.37 | 4.9 | 1.97 | 1.267 |  | Rz [μm] | 10 | 8.13 | 0.772 | 9.49 | 6.94 | 7.32 | 8.44 | 8.86 | 8.95 | 2.007 | 1.538
| 1.4 | 1.0242 | 5.8593 | 6.8828 | 814.51 | 978.82 | 2999.5 |  | Rt [μm] | 10 | 6.113 | 0.588 | 9.61 | 5.219 | 5.669 | 6.087 | 6.651 | 6.977 | 1.758 | 0.982 |  | Rt | 10 | 4.67 | 1.122 | 24.03 | 3.24 | 3.49 | 4.6 | 5.52 | 6.8 | 3.554 | 2.025 |  | Rt [μm] | 10 | 9.38 | 1.33 | 14.17 | 8.09 | 8.1 | 9 | 10.73 | 11.57 | 3.485 | 2.631
| 1.5 | 0.9416 | 5.6128 | 6.2067 | 1064.6 | 1083.4 | 3340.3 |  | Fx [N] | 10 | 115.12 | 14.68 | 12.75 | 95.53 | 98.63 | 117.1 | 128.4 | 136.3 | 40.77 | 29.77 |  | Fx | 10 | 217.33 | 14.91 | 6.86 | 194.3 | 203.53 | 220.1 | 227.5 | 242.3 | 48 | 23.98 |  | Fx [N] | 10 | 748.03 | 11.21 | 1.5 | 730.5 | 739.2 | 748.4 | 758.05 | 763.6 | 33.1 | 18.85
[9 empty] | Fy [N] | 10 | 242.98 | 2.59 | 1.07 | 239.6 | 241 | 242.6 | 244.73 | 247.7 | 8.1 | 3.72 |  | Fy | 10 | 435.49 | 3.38 | 0.78 | 429.3 | 432.68 | 436.75 | 437.85 | 438.8 | 9.5 | 5.18 |  | Fy [N] | 10 | 896.7 | 13.76 | 1.53 | 875.4 | 879.95 | 902.7 | 907.15 | 910.6 | 35.2 | 27.2
| n - počet měření | [7 empty] | Fz [N] | 10 | 817.8 | 17.66 | 2.16 | 791.4 | 804.03 | 816 | 834.8 | 838 | 46.6 | 30.77 |  | Fz | 10 | 905.22 | 1.86 | 0.2 | 901.8 | 903.33 | 906.2 | 906.55 | 907.1 | 5.3 | 3.22 |  | Fz [N] | 10 | 2463.1 | 34.7 | 1.41 | 2421 | 2429.5 | 2462.5 | 2497.8 | 2509 | 88 | 68.3
| x - průměr | [6 empty] | Hloubka řezu ap 0,4 mm | Ra [μm] | 10 | 0.4926 | 0.0741 | 15.04 | 0.393 | 0.4365 | 0.477 | 0.555 | 0.635 | 0.242 | 0.118 | Hloubka řezu ap 0,9 mm | Ra | 10 | 2.68 | 0.503 | 18.73 | 2.1 | 2.21 | 2.58 | 3.11 | 3.54 | 1.44 | 0.909 | Hloubka řezu ap 1,4 mm | Ra [μm] | 10 | 1.02 | 0.2988 | 29.18 | 0.46 | 0.91 | 1.11 | 1.23 | 1.34 | 0.878 | 0.311
| s - směrodatná odchylka | [7 empty] | Rz [μm] | 10 | 2.864 | 0.492 | 17.19 | 1.947 | 2.605 | 2.846 | 3.226 | 3.695 | 1.748 | 0.62 |  | Rz | 10 | 10.7 | 0.895 | 8.36 | 9.55 | 9.91 | 10.6 | 11.67 | 12.1 | 2.549 | 1.761 |  | Rz [μm] | 10 | 5.86 | 1.321 | 22.55 | 3.64 | 4.78 | 5.98 | 6.95 | 7.58 | 3.941 | 2.172
[9 empty] | Rt [μm] | 10 | 3.413 | 0.514 | 15.05 | 2.297 | 3.105 | 3.562 | 3.725 | 4.091 | 1.794 | 0.62 |  | Rt | 10 | 11.96 | 1.078 | 9.02 | 10.19 | 11.07 | 11.78 | 13.04 | 13.32 | 3.129 | 1.974 |  | Rt [μm] | 10 | 6.88 | 1.405 | 20.41 | 4.26 | 6.11 | 6.84 | 7.65 | 9.4 | 5.147 | 1.546
[9 empty] | Fx [N] | 10 | 143.89 | 18.82 | 13.08 | 121 | 125.75 | 144.6 | 159.45 | 174 | 53 | 33.7 |  | Fx | 10 | 295.97 | 20.21 | 6.83 | 271.9 | 275.55 | 296.95 | 315.85 | 322.6 | 50.7 | 40.3 |  | Fx [N] | 10 | 814.51 | 27.04 | 3.32 | 776.4 | 791.18 | 812.8 | 845.5 | 847.1 | 70.7 | 54.32
[9 empty] | Fy [N] | 10 | 297.48 | 4.68 | 1.57 | 290.3 | 294.68 | 297.2 | 300.8 | 304.5 | 14.2 | 6.12 |  | Fy | 10 | 575.79 | 13.37 | 2.32 | 553.1 | 565.75 | 575.9 | 584.13 | 599.3 | 46.2 | 18.38 |  | Fy [N] | 10 | 978.82 | 4.64 | 0.47 | 969.1 | 976.13 | 979.45 | 982.88 | 984.2 | 15.1 | 6.75
[9 empty] | Fz [N] | 10 | 881.03 | 13.62 | 1.55 | 861.1 | 867.9 | 884.6 | 892.55 | 897 | 35.9 | 24.65 |  | Fz | 10 | 1411.9 | 31.8 | 2.25 | 1350 | 1387.5 | 1427 | 1437.3 | 1444 | 94 | 49.8 |  | Fz [N] | 10 | 2999.5 | 44.7 | 1.49 | 2908 | 2972.5 | 3013 | 3026.8 | 3063 | 155 | 54.3
[8 empty] | Hloubka řezu ap 0,5 mm | Ra [μm] | 10 | 0.6008 | 0.114 | 18.97 | 0.412 | 0.5163 | 0.591 | 0.696 | 0.785 | 0.373 | 0.18 | Hloubka řezu ap 1 mm | Ra | 10 | 0.13 | 0.0095 | 7.13 | 0.11 | 0.13 | 0.13 | 0.14 | 0.15 | 0.033 | 0.0123 | Hloubka řezu ap 1,5 mm | Ra [μm] | 10 | 0.94 | 0.1006 | 10.68 | 0.81 | 0.86 | 0.94 | 1 | 1.11 | 0.299 | 0.148
[9 empty] | Rz [μm] | 10 | 3.702 | 0.529 | 14.28 | 2.69 | 3.361 | 3.858 | 4.054 | 4.236 | 1.546 | 0.693 |  | Rz | 10 | 1.13 | 0.1353 | 12.02 | 0.92 | 1.04 | 1.09 | 1.25 | 1.36 | 0.437 | 0.2052 |  | Rz [μm] | 10 | 5.61 | 0.2214 | 3.94 | 5.36 | 5.43 | 5.53 | 5.83 | 5.96 | 0.596 | 0.397
[9 empty] | Rt [μm] | 10 | 5.422 | 1.719 | 31.7 | 3.148 | 4.035 | 4.906 | 7.43 | 7.997 | 4.849 | 3.395 |  | Rt | 10 | 1.65 | 0.489 | 29.57 | 1.05 | 1.18 | 1.55 | 2.21 | 2.36 | 1.314 | 1.023 |  | Rt [μm] | 10 | 6.21 | 0.51 | 8.21 | 5.73 | 5.76 | 6.1 | 6.56 | 7.05 | 1.317 | 0.801
[9 empty] | Fx [N] | 10 | 151.84 | 7.05 | 4.64 | 141.1 | 144.48 | 153.25 | 157.05 | 162.6 | 21.5 | 12.57 |  | Fx | 10 | 485.37 | 22.08 | 4.55 | 455.7 | 466.1 | 482.75 | 505.6 | 522.4 | 66.7 | 39.5 |  | Fx [N] | 10 | 1064.6 | 42 | 3.94 | 1003 | 1023.3 | 1067.5 | 1107.8 | 1119 | 116 | 84.5
[9 empty] | Fy [N] | 10 | 287.34 | 6.8 | 2.37 | 278.4 | 283.13 | 285.2 | 291.73 | 301.1 | 22.7 | 8.6 |  | Fy | 10 | 739.97 | 4.89 | 0.66 | 732.8 | 736.73 | 738.85 | 744.65 | 747.7 | 14.9 | 7.93 |  | Fy [N] | 10 | 1083.4 | 6.13 | 0.57 | 1077 | 1078 | 1082 | 1087.3 | 1094 | 17 | 9.25
[9 empty] | Fz [N] | 10 | 812.46 | 16.96 | 2.09 | 786.3 | 797 | 817.05 | 827.65 | 830 | 43.7 | 30.65 |  | Fz | 10 | 2128.7 | 54.3 | 2.55 | 2014 | 2094.8 | 2142 | 2168.5 | 2185 | 171 | 73.8 |  | Fz [N] | 10 | 3340.3 | 71.7 | 2.15 | 3193 | 3294.5 | 3361 | 3398 | 3407 | 214 | 103.5
[8 empty] | Radiální záběr ae 4 mm | [13 empty] | Radiální záběr ae 8 mm | [12 empty] | Radiální záběr ae 12 mm
| ae 4 [mm] | [7 empty] | Proměnná | n [-] | x | s | Variační koeficient [%] | Minimum | Q1 | Medián | Q3 | Maximum | Variační rozpětí | IQR |  | Proměnná | n [-] | x | s | Variační koeficient [%] | Minimum | Q1 | Medián | Q3 | Maximum | Variační rozpětí | IQR |  | Proměnná | n [-] | x | s | Variační koeficient [%] | Minimum | Q1 | Medián | Q3 | Maximum | Variační rozpětí | IQR
| ap [mm] | Ra [μm] | Rz [μm] | Rt [μm] | Fx [N] | Fy [N] | Fz [N] | Hloubka řezu ap 1 mm | Ra [μm] | 10 | 1.09 | 0.1431 | 13.17 | 0.85 | 0.94 | 1.1 | 1.19 | 1.33 | 0.48 | 0.2443 | Hloubka řezu ap 1 mm | Ra [μm] | 10 | 1.75 | 0.406 | 23.23 | 1.01 | 1.48 | 1.78 | 2.05 | 2.39 | 1.385 | 0.567 | Hloubka řezu ap 1 mm | Ra [μm] | 10 | 1.44 | 0.2462 | 17.15 | 1.07 | 1.25 | 1.41 | 1.61 | 1.94 | 0.861 | 0.364
| 0.2 | 1.1896 | 6.4004 | 8.3276 | 12.9384 | 101.262 | 369.73 |  | Rz [μm] | 10 | 6.25 | 0.658 | 10.53 | 5.08 | 5.75 | 6.27 | 6.78 | 7.21 | 2.122 | 1.026 |  | Rz [μm] | 10 | 8.48 | 1.238 | 14.6 | 6.61 | 7.52 | 8.29 | 9.57 | 10.58 | 3.971 | 2.045 |  | Rz [μm] | 10 | 6.7 | 1.179 | 17.6 | 5.19 | 5.7 | 6.66 | 7.4 | 8.57 | 3.377 | 1.699
| 0.4 | 1.0808 | 6.7546 | 10.3337 | 35.245 | 259.32 | 821.76 |  | Rt [μm] | 10 | 7.34 | 0.562 | 7.66 | 6.63 | 6.83 | 7.28 | 7.7 | 8.46 | 1.828 | 0.877 |  | Rt [μm] | 10 | 9.96 | 1.525 | 15.32 | 8.08 | 9.06 | 9.51 | 10.92 | 12.97 | 4.889 | 1.864 |  | Rt [μm] | 10 | 7.59 | 1.216 | 16.02 | 5.85 | 6.63 | 7.38 | 8.29 | 9.8 | 3.958 | 1.664
| 0.6 | 0.5277 | 2.8456 | 3.9531 | 72.862 | 353.74 | 996.48 |  | Fx [N] | 10 | 143.26 | 20.06 | 14 | 112.9 | 125.25 | 142.25 | 162.6 | 173.8 | 60.9 | 37.35 |  | Fx [N] | 10 | 618.02 | 27.73 | 4.49 | 575.5 | 587.48 | 630.6 | 640.85 | 645.2 | 69.7 | 53.38 |  | Fx [N] | 10 | 804.05 | 15.51 | 1.93 | 786.7 | 791.55 | 799.3 | 814.1 | 837 | 50.3 | 22.55
| 0.8 | 1.5442 | 7.5701 | 11.2492 | 97.394 | 476.81 | 1219.9 |  | Fy [N] | 10 | 649.01 | 3.94 | 0.61 | 641.7 | 645.93 | 649.2 | 652.45 | 654.2 | 12.5 | 6.53 |  | Fy [N] | 10 | 986.93 | 10.12 | 1.03 | 969.9 | 979.13 | 989.05 | 995.43 | 998 | 28.1 | 16.3 |  | Fy [N] | 10 | 867.99 | 16.08 | 1.85 | 848.9 | 853.48 | 862.75 | 886.28 | 889.9 | 41 | 32.8
| 1 | 1.0865 | 6.2467 | 7.3386 | 143.26 | 649.01 | 1600.2 |  | Fz [N] | 10 | 1600.2 | 17.1 | 1.07 | 1573 | 1585.5 | 1603.5 | 1617.3 | 1620 | 47 | 31.8 |  | Fz [N] | 10 | 3334.4 | 73.7 | 2.21 | 3242 | 3250.8 | 3372 | 3396.3 | 3412 | 170 | 145.5 |  | Fz [N] | 10 | 3331.4 | 72 | 2.16 | 3216 | 3275.5 | 3332.5 | 3383.5 | 3450 | 234 | 108
[8 empty] | Hloubka řezu ap 0,8 mm | Ra [μm] | 10 | 1.54 | 0.2204 | 14.27 | 1.14 | 1.43 | 1.55 | 1.66 | 1.9 | 0.762 | 0.2255 | Hloubka řezu ap 0,8 mm | Ra [μm] | 10 | 1.14 | 0.1738 | 15.2 | 0.85 | 1.01 | 1.13 | 1.26 | 1.45 | 0.594 | 0.252 | Hloubka řezu ap 0,8 mm | Ra [μm] | 10 | 1.64 | 0.2711 | 16.56 | 1.27 | 1.4 | 1.63 | 1.84 | 2.17 | 0.895 | 0.441
| ae 8 [mm] | [7 empty] | Rz [μm] | 10 | 7.57 | 1.015 | 13.41 | 6.03 | 6.57 | 8 | 8.39 | 8.77 | 2.736 | 1.821 |  | Rz [μm] | 10 | 6.33 | 1 | 15.78 | 4.36 | 5.7 | 6.37 | 7.31 | 7.41 | 3.052 | 1.609 |  | Rz [μm] | 10 | 8.18 | 1.233 | 15.08 | 6.41 | 7.35 | 7.75 | 9.78 | 9.92 | 3.514 | 2.426
| ap [mm] | Ra [μm] | Rz [μm] | Rt [μm] | Fx [N] | Fy [N] | Fz [N] |  | Rt [μm] | 10 | 11.25 | 2.763 | 24.56 | 7.71 | 9.04 | 10.42 | 13.66 | 15.77 | 8.061 | 4.615 |  | Rt [μm] | 10 | 7.35 | 1.314 | 17.87 | 4.74 | 6.51 | 7.68 | 8.21 | 9.26 | 4.52 | 1.701 |  | Rt [μm] | 10 | 9.41 | 1.833 | 19.48 | 6.87 | 8.18 | 8.76 | 10.94 | 12.67 | 5.805 | 2.762
| 0.2 | 1.8707 | 9.221 | 10.9785 | 9.0981 | 205.02 | 863.6 |  | Fx [N] | 10 | 97.39 | 29.58 | 30.38 | 65.36 | 68.45 | 89.81 | 127.85 | 141.1 | 75.74 | 59.4 |  | Fx [N] | 10 | 258.27 | 5.47 | 2.12 | 251.1 | 253.03 | 257.35 | 264.5 | 265.3 | 14.2 | 11.47 |  | Fx [N] | 10 | 658.49 | 16.8 | 2.55 | 636 | 647.35 | 656.8 | 663.68 | 694.7 | 58.7 | 16.33
| 0.4 | 2.9165 | 10.8558 | 12.713 | 166.5 | 567.45 | 2003.8 |  | Fy [N] | 10 | 476.81 | 4.3 | 0.9 | 469.8 | 473.4 | 476.65 | 481.33 | 482.1 | 12.3 | 7.93 |  | Fy [N] | 10 | 594.6 | 13.38 | 2.25 | 565.6 | 586.85 | 596.4 | 606.45 | 607.2 | 41.6 | 19.6 |  | Fy [N] | 10 | 720 | 15.35 | 2.13 | 702.7 | 705.5 | 718.65 | 736.25 | 741.4 | 38.7 | 30.75
| 0.6 | 2.2615 | 9.5199 | 11.2633 | 248.61 | 754 | 2527.4 |  | Fz [N] | 10 | 1219.9 | 26.3 | 2.15 | 1187 | 1193.5 | 1218 | 1245.5 | 1255 | 68 | 52 |  | Fz [N] | 10 | 1709.8 | 16.2 | 0.95 | 1681 | 1697.3 | 1711.5 | 1722.5 | 1734 | 53 | 25.3 |  | Fz [N] | 10 | 3241 | 81.1 | 2.5 | 3052 | 3214.3 | 3281.5 | 3287.5 | 3291 | 239 | 73.3
| 0.8 | 1.1429 | 6.3343 | 7.3519 | 258.27 | 594.6 | 1709.8 | Hloubka řezu ap 0,6 mm | Ra [μm] | 10 | 0.53 | 0.1355 | 25.68 | 0.35 | 0.43 | 0.51 | 0.63 | 0.78 | 0.43 | 0.202 | Hloubka řezu ap 0,6 mm | Ra [μm] | 10 | 2.26 | 0.705 | 31.17 | 0.7 | 1.93 | 2.34 | 2.78 | 3.16 | 2.461 | 0.852 | Hloubka řezu ap 0,6 mm | Ra [μm] | 10 | 0.94 | 0.354 | 37.52 | 0.45 | 0.53 | 0.95 | 1.32 | 1.34 | 0.894 | 0.797
| 1 | 1.7479 | 8.4795 | 9.958 | 618.02 | 986.93 | 3334.4 |  | Rz [μm] | 10 | 2.85 | 0.6 | 21.09 | 1.88 | 2.5 | 2.85 | 3.22 | 3.92 | 2.045 | 0.717 |  | Rz [μm] | 10 | 9.52 | 2.285 | 24 | 4.85 | 7.71 | 10.37 | 10.98 | 12.24 | 7.391 | 3.268 |  | Rz [μm] | 10 | 5.28 | 0.754 | 14.29 | 3.73 | 4.58 | 5.51 | 5.82 | 6.19 | 2.455 | 1.233
[9 empty] | Rt [μm] | 10 | 3.95 | 1.234 | 31.22 | 2.58 | 2.81 | 4.03 | 4.6 | 6.17 | 3.585 | 1.793 |  | Rt [μm] | 10 | 11.26 | 2.158 | 19.16 | 7.56 | 9.73 | 11.39 | 12.96 | 14.82 | 7.261 | 3.224 |  | Rt [μm] | 10 | 6.33 | 0.565 | 8.92 | 5.71 | 5.94 | 6.07 | 6.89 | 7.4 | 1.694 | 0.948
| ae 12 [mm] | [7 empty] | Fx [N] | 10 | 72.86 | 21.41 | 29.39 | 43.62 | 51.3 | 71.3 | 93.65 | 107.9 | 64.28 | 42.35 |  | Fx [N] | 10 | 248.61 | 27.5 | 11.06 | 219 | 223.6 | 242.2 | 272.35 | 296.5 | 77.5 | 48.75 |  | Fx [N] | 10 | 296.54 | 16.31 | 5.5 | 261.1 | 287.03 | 299.7 | 308.6 | 319.4 | 58.3 | 21.57
| ap [mm] | Ra [μm] | Rz [μm] | Rt [μm] | Fx [N] | Fy [N] | Fz [N] |  | Fy [N] | 10 | 353.74 | 16.96 | 4.79 | 326.2 | 334.85 | 361.1 | 365.95 | 373.3 | 47.1 | 31.1 |  | Fy [N] | 10 | 754 | 12.8 | 1.7 | 732.9 | 746.98 | 751.55 | 763.28 | 776.5 | 43.6 | 16.3 |  | Fy [N] | 10 | 405.14 | 7.26 | 1.79 | 392.5 | 398.38 | 407.1 | 410.53 | 413.7 | 21.2 | 12.15
| 0.2 | 2.0689 | 9.763 | 11.1861 | 89.33 | 216.72 | 1326.4 |  | Fz [N] | 10 | 996.5 | 46.9 | 4.71 | 926.7 | 946.6 | 1000.6 | 1030 | 1061 | 134.3 | 83.4 |  | Fz [N] | 10 | 2527.4 | 56.3 | 2.23 | 2429 | 2478.8 | 2532 | 2575.3 | 2607 | 178 | 96.5 |  | Fz [N] | 10 | 1323.2 | 21.7 | 1.64 | 1287 | 1302.8 | 1324.5 | 1341.3 | 1355 | 68 | 38.5
| 0.4 | 1.7303 | 8.7029 | 9.7939 | 281.66 | 403.88 | 2049.4 | Hloubka řezu ap 0,4 mm | Ra [μm] | 10 | 1.08 | 0.1147 | 10.61 | 0.91 | 0.99 | 1.06 | 1.2 | 1.25 | 0.347 | 0.21 | Hloubka řezu ap 0,4 mm | Ra [μm] | 10 | 2.92 | 0.604 | 20.71 | 1.53 | 2.7 | 3.01 | 3.31 | 3.6 | 2.072 | 0.618 | Hloubka řezu ap 0,4 mm | Ra [μm] | 10 | 1.73 | 0.497 | 28.75 | 0.93 | 1.4 | 1.64 | 2.14 | 2.55 | 1.624 | 0.737
| 0.6 | 0.9426 | 5.2766 | 6.3268 | 296.54 | 405.14 | 1323.2 |  | Rz [μm] | 10 | 6.76 | 1.46 | 21.62 | 4.54 | 5.52 | 6.89 | 7.82 | 9.28 | 4.745 | 2.298 |  | Rz [μm] | 10 | 10.86 | 1.25 | 11.51 | 8.93 | 9.85 | 10.9 | 11.47 | 13.27 | 4.338 | 1.62 |  | Rz [μm] | 10 | 8.7 | 1.605 | 18.44 | 5.9 | 7.85 | 9.08 | 9.88 | 10.61 | 4.711 | 2.029
| 0.8 | 1.6375 | 8.1808 | 9.413 | 658.49 | 720 | 3241 |  | Rt [μm] | 10 | 10.33 | 3.35 | 32.43 | 6.14 | 7.66 | 9.46 | 12.91 | 15.99 | 9.85 | 5.25 |  | Rt [μm] | 10 | 12.71 | 1.863 | 14.65 | 10.23 | 11.15 | 12.55 | 14.05 | 16.45 | 6.223 | 2.898 |  | Rt [μm] | 10 | 9.79 | 1.504 | 15.36 | 6.54 | 9.06 | 10.47 | 10.86 | 11.13 | 4.598 | 1.804
| 1 | 1.4359 | 6.7 | 7.5907 | 804.05 | 867.99 | 3331.4 |  | Fx [N] | 10 | 35.25 | 20.03 | 56.83 | 16.47 | 18.18 | 28.64 | 50.29 | 76.29 | 59.82 | 32.11 |  | Fx [N] | 10 | 166.5 | 25.29 | 15.19 | 142.2 | 148.18 | 152.4 | 194.7 | 206.6 | 64.4 | 46.52 |  | Fx [N] | 10 | 281.66 | 13.83 | 4.91 | 267.4 | 269.18 | 277.85 | 297.18 | 300.3 | 32.9 | 28
[9 empty] | Fy [N] | 10 | 259.32 | 12.16 | 4.69 | 233.5 | 250.15 | 264.8 | 267.45 | 269.7 | 36.2 | 17.3 |  | Fy [N] | 10 | 567.45 | 7.64 | 1.35 | 559.3 | 560.83 | 565.2 | 573.1 | 580.3 | 21 | 12.27 |  | Fy [N] | 10 | 403.88 | 17.25 | 4.27 | 383.4 | 388.28 | 400.6 | 418.35 | 435.5 | 52.1 | 30.07
[9 empty] | Fz [N] | 10 | 821.8 | 35.4 | 4.31 | 747.1 | 801.9 | 834.2 | 847.4 | 859.5 | 112.4 | 45.6 |  | Fz [N] | 10 | 2003.8 | 63.3 | 3.16 | 1918 | 1948.8 | 2003 | 2060 | 2095 | 177 | 111.3 |  | Fz [N] | 10 | 2049.4 | 76.9 | 3.75 | 1890 | 2002 | 2055 | 2116.3 | 2128 | 238 | 114.3
[8 empty] | Hloubka řezu ap 0,2 mm | Ra [μm] | 10 | 1.19 | 0.394 | 33.11 | 0.6 | 0.85 | 1.27 | 1.5 | 1.8 | 1.201 | 0.646 | Hloubka řezu ap 0,2 mm | Ra [μm] | 10 | 1.87 | 0.339 | 18.1 | 1.27 | 1.65 | 1.97 | 2.14 | 2.24 | 0.974 | 0.49 | Hloubka řezu ap 0,2 mm | Ra [μm] | 10 | 2.07 | 0.56 | 27.07 | 1.11 | 1.5 | 2.16 | 2.46 | 2.81 | 1.698 | 0.956
[9 empty] | Rz [μm] | 10 | 6.4 | 1.374 | 21.46 | 4.64 | 5.03 | 6.36 | 7.81 | 8.18 | 3.537 | 2.79 |  | Rz [μm] | 10 | 9.22 | 0.916 | 9.93 | 7.59 | 8.6 | 9.15 | 10 | 10.58 | 2.994 | 1.408 |  | Rz [μm] | 10 | 9.76 | 0.972 | 9.96 | 8.21 | 8.95 | 9.79 | 10.64 | 11.11 | 2.909 | 1.686
[9 empty] | Rt [μm] | 10 | 8.33 | 2.057 | 24.71 | 5.32 | 6.64 | 8.12 | 10.28 | 11.17 | 5.851 | 3.637 |  | Rt [μm] | 10 | 10.98 | 1.809 | 16.48 | 8 | 9.57 | 11.19 | 11.77 | 14.62 | 6.622 | 2.208 |  | Rt [μm] | 10 | 11.19 | 1.788 | 15.99 | 7.44 | 9.74 | 11.57 | 12.86 | 13.12 | 5.679 | 3.123
[9 empty] | Fx [N] | 10 | 12.94 | 8.71 | 67.31 | 5.76 | 6.68 | 9.63 | 18.55 | 32.69 | 26.94 | 11.88 |  | Fx [N] | 10 | 9.1 | 2.067 | 22.72 | 6.81 | 7.4 | 8.68 | 10.82 | 12.95 | 6.138 | 3.428 |  | Fx [N] | 10 | 89.33 | 13.95 | 15.62 | 71.35 | 77.48 | 86.8 | 99.41 | 115.8 | 44.45 | 21.92
[9 empty] | Fy [N] | 10 | 101.26 | 8.77 | 8.66 | 86.43 | 94.67 | 103 | 108.7 | 113.4 | 26.97 | 14.03 |  | Fy [N] | 10 | 205.02 | 3.61 | 1.76 | 201.1 | 202.13 | 203.4 | 207.75 | 212.1 | 11 | 5.63 |  | Fy [N] | 10 | 216.72 | 10.53 | 4.86 | 200.9 | 209 | 216.95 | 226.08 | 232 | 31.1 | 17.07
[9 empty] | Fz [N] | 10 | 369.73 | 15.83 | 4.28 | 353.1 | 356.35 | 365.75 | 383.5 | 399.4 | 46.3 | 27.15 |  | Fz [N] | 10 | 863.6 | 29.64 | 3.43 | 814.1 | 835.73 | 872.05 | 888.2 | 900.7 | 86.6 | 52.47 |  | Fz [N] | 10 | 1326.4 | 32.3 | 2.43 | 1281 | 1290.8 | 1336 | 1356.5 | 1363 | 82 | 65.8
| ae 16 [mm] | [7 empty] | Radiální záběr ae 16 mm | [12 empty] | Radiální záběr ae 20 mm
| ap [mm] | Ra [μm] | Rz [μm] | Rt [μm] | Fx [N] | Fy [N] | Fz [N] |  | Proměnná | n [-] | x | s | Variační koeficient [%] | Minimum | Q1 | Medián | Q3 | Maximum | Variační rozpětí | IQR |  | Proměnná | n [-] | x | s | Variační koeficient [%] | Minimum | Q1 | Medián | Q3 | Maximum | Variační rozpětí | IQR
| 0.2 | 1.3468 | 7.9267 | 9.8656 | 116.08 | 153.32 | 536.76 | Hloubka řezu ap 1 mm | Ra [μm] | 10 | 0.6 | 0.2245 | 37.6 | 0.26 | 0.43 | 0.57 | 0.8 | 0.95 | 0.687 | 0.3728 | Hloubka řezu ap 1 mm | Ra [μm] | 10 | 3.9 | 0.737 | 18.9 | 3.03 | 3.35 | 3.55 | 4.607 | 5.27 | 2.24 | 1.256
| 0.4 | 1.1106 | 6.0863 | 6.8375 | 305.61 | 302.23 | 1155.8 |  | Rz [μm] | 10 | 3.06 | 0.844 | 27.63 | 1.71 | 2.4 | 2.99 | 3.66 | 4.59 | 2.883 | 1.267 |  | Rz [μm] | 10 | 20.345 | 2.207 | 10.85 | 16.62 | 18.53 | 20.58 | 22.115 | 23.29 | 6.674 | 3.583
| 0.6 | 2.0946 | 10.1231 | 11.1195 | 285.4 | 332.05 | 889.21 |  | Rt [μm] | 10 | 3.53 | 0.998 | 28.24 | 1.99 | 2.84 | 3.61 | 4.02 | 5.55 | 3.566 | 1.182 |  | Rt [μm] | 10 | 23.668 | 2.863 | 12.1 | 18.36 | 21.96 | 24.22 | 25.687 | 26.99 | 8.634 | 3.729
| 0.8 | 0.5604 | 3.1077 | 3.722 | 356.94 | 431.37 | 972.63 |  | Fx [N] | 10 | 452.82 | 20.13 | 4.45 | 425.1 | 434.53 | 450.3 | 470.8 | 484.7 | 59.6 | 36.27 |  | Fx [N] | 10 | 1049.8 | 8.61 | 0.82 | 1036 | 1043.3 | 1050.5 | 1054.8 | 1065 | 29 | 11.5
| 1 | 0.5972 | 3.055 | 3.5328 | 452.82 | 503.85 | 1043.75 |  | Fy [N] | 10 | 503.85 | 8.87 | 1.76 | 488 | 495.45 | 506.25 | 511.9 | 513.3 | 25.3 | 16.45 |  | Fy [N] | 10 | 801.83 | 15.36 | 1.92 | 776 | 792.3 | 802.3 | 816.5 | 819.8 | 43.8 | 24.2
[9 empty] | Fz [N] | 10 | 1043.8 | 41.4 | 3.97 | 971.4 | 1006.8 | 1053.5 | 1083.8 | 1086 | 114.6 | 77 |  | Fz [N] | 10 | 3206.2 | 38.9 | 1.21 | 3124 | 3189 | 3206.5 | 3242.3 | 3256 | 132 | 53.3
| ae 20 [mm] | [6 empty] | Hloubka řezu ap 0,8 mm | Ra [μm] | 10 | 0.56 | 0.0733 | 13.08 | 0.45 | 0.53 | 0.54 | 0.59 | 0.71 | 0.259 | 0.0647 | Hloubka řezu ap 0,8 mm | Ra [μm] | 10 | 3.612 | 0.434 | 12.01 | 3.04 | 3.32 | 3.48 | 3.934 | 4.48 | 1.449 | 0.612
| ap [mm] | Ra [μm] | Rz [μm] | Rt [μm] | Fx [N] | Fy [N] | Fz [N] |  | Rz [μm] | 10 | 3.11 | 0.2717 | 8.74 | 2.82 | 2.84 | 3.12 | 3.33 | 3.56 | 0.743 | 0.4867 |  | Rz [μm] | 10 | 17.502 | 2.038 | 11.65 | 14.62 | 15.17 | 17.81 | 19.58 | 19.89 | 5.274 | 4.415
| 0.2 | 1.9443 | 10.9052 | 12.6632 | 463.39 | 378.67 | 1824.4 |  | Rt [μm] | 10 | 3.72 | 0.417 | 11.22 | 3.08 | 3.33 | 3.78 | 4.07 | 4.26 | 1.18 | 0.736 |  | Rt [μm] | 10 | 21.02 | 3.5 | 16.63 | 16.03 | 16.89 | 21.57 | 24.48 | 25.38 | 9.35 | 7.59
| 0.4 | 2.0261 | 10.8851 | 13.1444 | 853.72 | 597.78 | 2897 |  | Fx [N] | 10 | 356.94 | 14.29 | 4 | 338.8 | 343.83 | 353.8 | 374.38 | 375.2 | 36.4 | 30.55 |  | Fx [N] | 10 | 888.72 | 29.42 | 3.31 | 855.6 | 867.9 | 883.75 | 899.8 | 950.4 | 94.8 | 31.9
| 0.6 | 6.5375 | 22.1992 | 23.121 | 907.82 | 581.26 | 3153.9615 |  | Fy [N] | 10 | 431.37 | 7.31 | 1.69 | 417.3 | 428.1 | 434.6 | 436 | 436.2 | 18.9 | 7.9 |  | Fy [N] | 10 | 661.09 | 11.38 | 1.72 | 636.1 | 654.88 | 665.25 | 668.75 | 672.9 | 36.8 | 13.88
| 0.8 | 3.6118 | 17.5023 | 21.0159 | 888.72 | 661.09 | 3279.1 |  | Fz [N] | 10 | 972.63 | 8.64 | 0.89 | 957.6 | 964.45 | 976.05 | 979.75 | 982.4 | 24.8 | 15.3 |  | Fz [N] | 10 | 3279.1 | 89.2 | 2.72 | 3126 | 3191.5 | 3294 | 3351.5 | 3405 | 279 | 160
| 1 | 3.9001 | 20.3446 | 23.6683 | 1049.8 | 801.83 | 3206.2 | Hloubka řezu ap 0,6 mm | Ra [μm] | 10 | 2.1 | 0.368 | 17.59 | 1.44 | 1.91 | 2.16 | 2.26 | 2.73 | 1.296 | 0.356 | Hloubka řezu ap 0,6 mm | Ra [μm] | 10 | 6.538 | 0.1295 | 1.98 | 6.32 | 6.45 | 6.57 | 6.702 | 0.38 | 0.1987 | 6.646
[9 empty] | Rz [μm] | 10 | 10.12 | 0.696 | 6.88 | 8.9 | 9.63 | 10.22 | 10.66 | 11.09 | 2.188 | 1.035 |  | Rz [μm] | 10 | 22.199 | 0.321 | 1.45 | 21.66 | 21.91 | 22.28 | 22.501 | 22.58 | 0.921 | 0.593
[9 empty] | Rt [μm] | 10 | 11.12 | 0.676 | 6.08 | 9.74 | 10.68 | 11.21 | 11.52 | 12.22 | 2.486 | 0.847 |  | Rt [μm] | 10 | 23.121 | 0.383 | 1.66 | 22.75 | 22.78 | 23 | 23.514 | 23.77 | 1.028 | 0.735
[9 empty] | Fx [N] | 10 | 285.4 | 11.47 | 4.02 | 271.8 | 274.3 | 284.55 | 297.68 | 302 | 30.2 | 23.38 |  | Fx [N] | 10 | 907.82 | 24.87 | 2.74 | 881.2 | 886.25 | 901.55 | 928.7 | 957.8 | 76.6 | 42.45
[9 empty] | Fy [N] | 10 | 332.05 | 5.2 | 1.57 | 320.1 | 329.73 | 331.75 | 336.75 | 337.8 | 17.7 | 7.02 |  | Fy [N] | 10 | 581.26 | 12.34 | 2.12 | 560.3 | 571.23 | 583.05 | 590.48 | 598.1 | 37.8 | 19.25
[9 empty] | Fz [N] | 10 | 889.21 | 7.44 | 0.84 | 873.8 | 884.9 | 890.2 | 895.7 | 898.8 | 25 | 10.8 |  | Fz [N] | 10 | 3515.1 | 91.9 | 2.61 | 3394 | 3409.3 | 3514 | 3614.3 | 3643 | 249 | 205
[8 empty] | Hloubka řezu ap 0,4 mm | Ra [μm] | 10 | 1.11 | 0.1194 | 10.75 | 0.91 | 0.98 | 1.15 | 1.22 | 1.23 | 0.318 | 0.239 | Hloubka řezu ap 0,4 mm | Ra [μm] | 10 | 2.026 | 0.413 | 20.4 | 1.53 | 1.7 | 1.94 | 2.376 | 2.66 | 1.136 | 0.677
[9 empty] | Rz [μm] | 10 | 6.09 | 0.722 | 11.86 | 4.94 | 5.31 | 6.37 | 6.71 | 6.86 | 1.917 | 1.4 |  | Rz [μm] | 10 | 10.885 | 1.935 | 17.78 | 7.71 | 9.48 | 10.71 | 12.734 | 13.24 | 5.532 | 3.258
[9 empty] | Rt [μm] | 10 | 6.84 | 0.867 | 12.68 | 5.25 | 6.14 | 6.92 | 7.27 | 8.43 | 3.183 | 1.125 |  | Rt [μm] | 10 | 13.144 | 2.276 | 17.32 | 10.31 | 10.81 | 13.18 | 14.233 | 17.37 | 7.055 | 3.423
[9 empty] | Fx [N] | 10 | 305.61 | 3.64 | 1.19 | 301.1 | 303.08 | 304.9 | 307.35 | 313.7 | 12.6 | 4.27 |  | Fx [N] | 10 | 853.72 | 16.17 | 1.89 | 827.3 | 843.5 | 849.55 | 865.33 | 883.3 | 56 | 21.82
[9 empty] | Fy [N] | 10 | 302.23 | 10.57 | 3.5 | 292 | 294.2 | 297.5 | 312 | 320.8 | 28.8 | 17.8 |  | Fy [N] | 10 | 597.78 | 4.01 | 0.67 | 594.1 | 594.35 | 596.75 | 601 | 606.2 | 12.1 | 6.65
[9 empty] | Fz [N] | 10 | 1155.8 | 15.1 | 1.31 | 1135 | 1142.8 | 1156 | 1166.3 | 1180 | 45 | 23.5 |  | Fz [N] | 10 | 2897 | 73 | 2.52 | 2776 | 2823 | 2909.5 | 2950.3 | 3009 | 233 | 127.3
[8 empty] | Hloubka řezu ap 0,2 mm | Ra [μm] | 10 | 1.35 | 0.472 | 35.02 | 0.86 | 0.98 | 1.18 | 1.67 | 2.3 | 1.436 | 0.689 | Hloubka řezu ap 0,2 mm | Ra [μm] | 10 | 1.944 | 0.514 | 26.42 | 1.43 | 1.55 | 1.7 | 0.2 | 2.35 | 2.805 | 1.372
[9 empty] | Rz [μm] | 10 | 7.93 | 1.889 | 23.83 | 4.94 | 5.76 | 8.37 | 9.55 | 10.05 | 5.118 | 3.787 |  | Rz [μm] | 10 | 10.905 | 2.147 | 19.68 | 8.34 | 9.26 | 10.58 | 12.063 | 15.26 | 6.916 | 2.8
[9 empty] | Rt [μm] | 10 | 9.87 | 1.806 | 18.31 | 6.4 | 9.17 | 9.47 | 11.44 | 12.92 | 6.521 | 2.265 |  | Rt [μm] | 10 | 12.663 | 2.081 | 16.44 | 9.37 | 11.5 | 12.16 | 13.776 | 16.61 | 7.238 | 2.276
[9 empty] | Fx [N] | 10 | 116.08 | 5.22 | 4.5 | 109.4 | 112.28 | 114.5 | 120.18 | 125.7 | 16.3 | 7.9 |  | Fx [N] | 10 | 463.39 | 15.77 | 3.4 | 441.3 | 449.2 | 460.95 | 478.45 | 483.2 | 41.9 | 29.25
[9 empty] | Fy [N] | 10 | 153.32 | 6.44 | 4.2 | 140.3 | 150.03 | 153.5 | 159.68 | 161 | 20.7 | 9.65 |  | Fy [N] | 10 | 378.67 | 5.63 | 1.49 | 370.7 | 374.1 | 378.05 | 383.35 | 388.8 | 18.1 | 9.25
[9 empty] | Fz [N] | 10 | 536.76 | 22.95 | 4.28 | 490.1 | 526 | 536.55 | 548.63 | 577 | 86.9 | 22.63 |  | Fz [N] | 10 | 1824.4 | 46.7 | 2.56 | 1764 | 1777.5 | 1834 | 1853.8 | 1912 | 148 | 76.3

## Žáruvzdorná nerez
[18 empty] | dixonův test |  | Q krit | 0.412 | pro hladinu vyznamnosti alfa 0,5 a počet měření 10
ae 10 [mm]
ap [mm] | Ra [μm] | Rz [μm] | Rt [μm] | Fx [N] | Fy [N] | Fz [N] | ap | 0.1 | [5 empty] | ap | 0.2 | [6 empty] | ap | 0.3 | [6 empty] | ap | 0.4 | [6 empty] | ap | 0.5
0.1 | 0.3371 | 1.768 | 2.5285 | 125.44 | 291.09 | 764.99 | číslo měř | Ra [μm] | Rz [μm] | Rt [μm] | Fx [N] | Fy [N] | Fz [N] | číslo měř | Ra [μm] | Rz [μm] | Rt [μm] | Fx [N] | Fy [N] | Fz [N] |  | číslo měř | Ra [μm] | Rz [μm] | Rt [μm] | Fx [N] | Fy [N] | Fz [N] |  | číslo měř | Ra [μm] | Rz [μm] | Rt [μm] | Fx [N] | Fy [N] | Fz [N] |  | číslo měř | Ra [μm] | Rz [μm] | Rt [μm] | Fx [N] | Fy [N] | Fz [N]
0.2 | 0.2998 | 1.5775 | 2.1981 | 184.01 | 379.4 | 931.91 | 1 | 0.415 | 2.137 | 3.044 | 90.9 | 297.8 | 766.4 | 1 | 0.385 | 2.182 | 3.098 | 155.1 | 384 | 966.9 |  | 1 | 0.481 | 2.519 | 3.364 | 195.7 | 478.1 | 1092 |  | 1 | 0.276 | 1.186 | 2.024 | 179.8 | 504.4 | 1182 |  | 1 | 0.239 | 1.684 | 2.47 | 407.8 | 837.6 | 1581
0.3 | 0.3494 | 1.7262 | 2.4256 | 237.91 | 466.45 | 1137.1 | 2 | 0.429 | 1.933 | 2.77 | 109.9 | 295.7 | 777.6 | 2 | 0.349 | 1.903 | 2.697 | 137.9 | 386.1 | 956.1 |  | 2 | 0.371 | 1.666 | 2.593 | 177.9 | 470.6 | 1062 |  | 2 | 0.288 | 1.571 | 1.904 | 170.3 | 513.8 | 1223 |  | 2 | 0.211 | 1.386 | 2.091 | 389.9 | 807.3 | 1562
0.4 | 0.316 | 1.5775 | 1.9935 | 168.66 | 517.51 | 1194.6 | 3 | 0.398 | 1.918 | 2.817 | 109.7 | 297.3 | 768.2 | 3 | 0.334 | 1.607 | 2.383 | 153.1 | 380.9 | 932.3 |  | 3 | 0.42 | 1.876 | 2.623 | 201.9 | 468.8 | 1089 |  | 3 | 0.353 | 1.737 | 2.198 | 133.1 | 528.6 | 1189 |  | 3 | 0.219 | 1.551 | 2.2 | 330.9 | 762.1 | 1413
0.5 | 0.2373 | 1.6218 | 2.1985 | 366.14 | 769.66 | 1525.2 | 4 | 0.428 | 2.253 | 2.975 | 112.4 | 289.8 | 759.5 | 4 | 0.298 | 1.606 | 2.261 | 156.5 | 378.5 | 892.3 |  | 4 | 0.356 | 1.581 | 2.223 | 222.3 | 481.6 | 1129 |  | 4 | 0.363 | 1.76 | 2.067 | 133.7 | 534.4 | 1162 |  | 4 | 0.193 | 1.34 | 2.146 | 335.4 | 765.6 | 1577
0.6 | 0.251 | 1.4941 | 1.9663 | 451.03 | 863.58 | 1881.9 | 5 | 0.214 | 1.26 | 1.848 | 129 | 292.9 | 783.4 | 5 | 0.289 | 1.555 | 2.282 | 164.7 | 382.1 | 913.5 |  | 5 | 0.404 | 1.731 | 2.65 | 247.3 | 474 | 1190 |  | 5 | 0.329 | 1.477 | 1.958 | 139.2 | 536.4 | 1158 |  | 5 | 0.217 | 1.27 | 1.663 | 343.1 | 752.5 | 1584
0.7 | 0.2721 | 1.6938 | 2.3533 | 537.79 | 905.59 | 2146.9 | 6 | 0.283 | 1.839 | 2.494 | 140.8 | 291.1 | 789.3 | 6 | 0.233 | 1.188 | 1.48 | 209.3 | 388.4 | 943.2 |  | 6 | 0.333 | 2.498 | 3.627 | 257.1 | 481 | 1223 |  | 6 | 0.361 | 1.779 | 2.079 | 142.7 | 524.5 | 1195 |  | 6 | 0.229 | 1.542 | 1.76 | 349.2 | 724.1 | 1467
0.8 | 0.2335 | 1.5949 | 2.1916 | 613.8 | 974.41 | 2313.9 | 7 | 0.282 | 1.646 | 2.472 | 151.9 | 288 | 748.9 | 7 | 0.223 | 1.24 | 1.802 | 206.4 | 384.3 | 971.2 |  | 7 | 0.367 | 1.719 | 2.297 | 250 | 469.1 | 1110 |  | 7 | 0.324 | 1.652 | 2.09 | 141.2 | 519 | 1179 |  | 7 | 0.241 | 1.572 | 2.352 | 362.6 | 742.6 | 1558
0.9 | 0.2833 | 1.7764 | 2.4039 | 697.02 | 1029.46 | 2460.5 | 8 | 0.275 | 1.35 | 1.962 | 156.3 | 284.1 | 748.3 | 8 | 0.26 | 1.314 | 1.829 | 216.3 | 377.6 | 937.3 |  | 8 | 0.284 | 1.367 | 2.058 | 263.8 | 469.7 | 1176 |  | 8 | 0.277 | 1.971 | 2.312 | 198.6 | 510.2 | 1231 |  | 8 | 0.244 | 1.769 | 2.437 | 375.7 | 769.7 | 1575
1 | 0.2856 | 1.6375 | 2.2408 | 799.36 | 1186.8 | 2680.4 | 9 | 0.286 | 1.615 | 2.486 | 133.5 | 281 | 712.6 | 9 | 0.379 | 2.124 | 2.697 | 222.3 | 369.5 | 912.7 |  | 9 | 0.193 | 0.988 | 1.255 | 284.4 | 439.3 | 1186 |  | 9 | 0.271 | 1.213 | 1.491 | 225.3 | 513.6 | 1241 | 0.3909866 | 9 | 0.288 | 1.983 | 2.477 | 388.5 | 753.9 | 1508
1.1 | 0.325 | 1.7029 | 2.3925 | 804.06 | 1247 | 2791.4 | 10 | 0.361 | 1.729 | 2.417 | 120 | 293.2 | 795.7 | 10 | 0.248 | 1.056 | 1.452 | 218.5 | 362.6 | 893.6 |  | 10 | 0.285 | 1.317 | 1.566 | 278.7 | 432.3 | 1114 | 0.1419878 | 10 | 0.318 | 1.429 | 1.812 | 222.7 | 490.2 | 1186 |  | 10 | 0.292 | 2.121 | 2.389 | 378.3 | 781.2 | 1427
1.2 | 0.2491 | 1.5188 | 2.0406 | 748.63 | 1337.6 | 2687.1 | průměr | 0.3371 | 1.768 | 2.5285 | 125.44 | 291.09 | 764.99 | průměr | 0.2998 | 1.5775 | 2.1981 | 184.01 | 379.4 | 931.91 |  | průměr | 0.3494 | 1.7262 | 2.4256 | 237.91 | 466.45 | 1137.1 |  | průměr | 0.316 | 1.5775 | 1.9935 | 168.66 | 517.51 | 1194.6 |  | průměr | 0.2373 | 1.6218 | 2.1985 | 366.14 | 769.66 | 1525.2
1.3 | 0.3012 | 1.824 | 2.9226 | 761.09 | 1358.8 | 2558 | směr | 0.07791798 | 0.3160088 | 0.3957104 | 20.67721 | 5.522167 | 24.39629 | směr | 0.05950686 | 0.3914691 | 0.5495724 | 33.14321 | 7.922542 | 28.3909 |  | směr | 0.08114349 | 0.4845201 | 0.7259654 | 36.54724 | 16.92344 | 53.12762 |  | směr | 0.03616321 | 0.2534361 | 0.2263077 | 36.41456 | 14.20629 | 28.27327 |  | směr | 0.03178766 | 0.2744367 | 0.2908544 | 25.9411 | 32.64323 | 66.73297
1.4 | 0.1943 | 1.2123 | 1.7941 | 735.23 | 1386 | 2489.3
1.5 | 0.4323 | 2.1298 | 2.7305 | 526.09 | 1265.9 | 1833.5 | ap | 0.6 | [5 empty] | ap | 0.7 | [6 empty] | ap | 0.8 | [6 empty] | ap | 0.9 | [6 empty] | ap | 1
[7 empty] | číslo měř | Ra [μm] | Rz [μm] | Rt [μm] | Fx [N] | Fy [N] | Fz [N] | číslo měř | Ra [μm] | Rz [μm] | Rt [μm] | Fx [N] | Fy [N] | Fz [N] |  | číslo měř | Ra [μm] | Rz [μm] | Rt [μm] | Fx [N] | Fy [N] | Fz [N] |  | číslo měř | Ra [μm] | Rz [μm] | Rt [μm] | Fx [N] | Fy [N] | Fz [N] |  | číslo měř | Ra [μm] | Rz [μm] | Rt [μm] | Fx [N] | Fy [N] | Fz [N]
ae 4 [mm] | [6 empty] | 1 | 0.218 | 1.145 | 1.503 | 462.3 | 919.5 | 1793 | 1 | 0.253 | 1.569 | 2.018 | 547.6 | 939.5 | 2096 |  | 1 | 0.253 | 1.588 | 2.154 | 599.2 | 1008 | 2268 |  | 1 | 0.289 | 1.642 | 1.892 | 693 | 1111 | 2482 |  | 1 | 0.314 | 1.817 | 2.438 | 795.7 | 1226 | 2611
ap [mm] | Ra [μm] | Rz [μm] | Rt [μm] | Fx [N] | Fy [N] | Fz [N] | 2 | 0.215 | 1.339 | 1.895 | 423 | 893.5 | 1929 | 2 | 0.221 | 1.373 | 1.579 | 542.9 | 963.7 | 2206 |  | 2 | 0.231 | 1.674 | 2.279 | 603 | 1015 | 2329 |  | 2 | 0.304 | 1.816 | 2.203 | 725.9 | 1049 | 2445 |  | 2 | 0.254 | 1.514 | 2.012 | 679.2 | 1180 | 2614
0.2 | 0.3564 | 1.9609 | 2.9093 | 60.122 | 392.25 | 1175.2 | 3 | 0.201 | 1.242 | 1.466 | 422.2 | 883.4 | 1933 | 3 | 0.249 | 1.663 | 3.06 | 512.9 | 923.5 | 2202 |  | 3 | 0.241 | 1.309 | 1.614 | 571.6 | 985.9 | 2349 |  | 3 | 0.265 | 1.595 | 2.116 | 597.1 | 1016 | 2422 |  | 3 | 0.285 | 1.552 | 2.009 | 764.7 | 1228 | 2728
0.4 | 0.2537 | 1.326 | 1.8121 | 82.686 | 665.18 | 1659.6 | 4 | 0.209 | 1.318 | 1.63 | 428.3 | 902.4 | 1952 | 4 | 0.252 | 1.574 | 2.449 | 503.7 | 918.1 | 2111 |  | 4 | 0.217 | 1.571 | 2.188 | 571 | 979.9 | 2286 |  | 4 | 0.334 | 1.964 | 3.545 | 636.3 | 1050 | 2433 |  | 4 | 0.289 | 1.693 | 2.718 | 756.6 | 1202 | 2756
0.6 | 0.1957 | 1.2147 | 1.6906 | 109.265 | 864.26 | 1917.4 | 5 | 0.257 | 1.537 | 1.966 | 429.2 | 855.9 | 1880 | 5 | 0.217 | 1.246 | 1.876 | 503 | 906.5 | 2130 |  | 5 | 0.228 | 1.454 | 1.984 | 616.8 | 981.6 | 2343 |  | 5 | 0.325 | 1.571 | 2.67 | 646.5 | 1022 | 2469 |  | 5 | 0.348 | 2.1 | 3.321 | 756.7 | 1165 | 2674 | 0.319053
0.8 | 0.1983 | 1.2859 | 1.7994 | 110.973 | 1014.69 | 2300.4 | 6 | 0.268 | 1.492 | 1.719 | 448.4 | 846.1 | 1951 | 6 | 0.301 | 1.82 | 2.41 | 535.2 | 910.1 | 2175 |  | 6 | 0.191 | 1.759 | 2.578 | 592.3 | 958 | 2324 |  | 6 | 0.239 | 1.612 | 2.129 | 633.5 | 1027 | 2460 |  | 6 | 0.286 | 1.593 | 2.066 | 805.1 | 1170 | 2694
1 | 0.1754 | 1.1037 | 1.5874 | 144.63 | 1203.2 | 2505.8 | 7 | 0.255 | 1.456 | 1.941 | 441.4 | 821.2 | 1856 | 7 | 0.234 | 1.276 | 1.556 | 557.3 | 900.1 | 2220 |  | 7 | 0.213 | 1.433 | 1.841 | 620.3 | 966.7 | 2339 |  | 7 | 0.273 | 2.106 | 2.687 | 729.7 | 1001 | 2425 |  | 7 | 0.267 | 1.694 | 1.975 | 836.8 | 1161 | 2687
[7 empty] | 8 | 0.226 | 1.303 | 2.144 | 453 | 824.3 | 1814 | 8 | 0.284 | 1.752 | 2.51 | 548.7 | 881.8 | 2105 |  | 8 | 0.289 | 1.724 | 2.501 | 610.2 | 955.5 | 2292 |  | 8 | 0.226 | 1.451 | 1.843 | 751.5 | 1018 | 2444 |  | 8 | 0.296 | 1.605 | 1.898 | 799.3 | 1188 | 2706
ae 8 [mm] | [6 empty] | 9 | 0.332 | 1.953 | 2.494 | 495.8 | 844.6 | 1845 | 9 | 0.386 | 2.477 | 3.211 | 570.5 | 863.2 | 2122 |  | 9 | 0.243 | 1.722 | 2.606 | 654.4 | 957.9 | 2308 |  | 9 | 0.329 | 2.302 | 2.927 | 758.3 | 994.6 | 2524 |  | 9 | 0.221 | 1.213 | 1.429 | 842.2 | 1159 | 2650 | 0.3393461
ap | Ra [μm] | Rz [μm] | Rt [μm] | Fx [N] | Fy [N] | Fz [N] | 10 | 0.329 | 2.156 | 2.905 | 506.7 | 844.9 | 1866 | 10 | 0.324 | 2.188 | 2.864 | 556.1 | 849.4 | 2102 |  | 10 | 0.229 | 1.715 | 2.171 | 699.2 | 935.6 | 2301 | 0.349454 | 10 | 0.249 | 1.705 | 2.027 | 798.4 | 1006 | 2501 |  | 10 | 0.296 | 1.594 | 2.542 | 957.3 | 1189 | 2684
0.2 | 0.248 | 1.4343 | 2.0258 | 62.101 | 423.72 | 976.9 | průměr | 0.251 | 1.4941 | 1.9663 | 451.03 | 863.58 | 1881.9 | průměr | 0.2721 | 1.6938 | 2.3533 | 537.79 | 905.59 | 2146.9 |  | průměr | 0.2335 | 1.5949 | 2.1916 | 613.8 | 974.41 | 2313.9 |  | průměr | 0.2833 | 1.7764 | 2.4039 | 697.02 | 1029.46 | 2460.5 |  | průměr | 0.2856 | 1.6375 | 2.2408 | 799.36 | 1186.8 | 2680.4
0.4 | 0.2455 | 1.3785 | 1.8371 | 146.24 | 630.3 | 1317.2 | směr | 0.04744588 | 0.3212837 | 0.4516793 | 29.7099 | 33.8867 | 57.07782 | směr | 0.05275194 | 0.3924028 | 0.5876777 | 23.63122 | 34.27897 | 48.5557 |  | směr | 0.0261672 | 0.1523348 | 0.320744 | 38.60118 | 24.61889 | 27.09018 |  | směr | 0.03904712 | 0.2693248 | 0.5420351 | 65.9776 | 33.99713 | 33.69553 |  | směr | 0.03406921 | 0.2260999 | 0.5278865 | 72.66089 | 25.19612 | 46.02946
0.6 | 0.2271 | 1.2931 | 1.7105 | 146.078 | 817.38 | 1576.2
0.8 | 0.2455 | 1.3943 | 1.8675 | 161.81 | 922.66 | 1587.1 | ap | 1.5 | [5 empty] | ap | 1.4 | [6 empty] | ap | 1.3 | [6 empty] | ap | 1.2 | [6 empty] | ap | 1.1
1 | 0.246 | 1.4137 | 1.8937 | 163.97 | 1001.32 | 1570.8 | číslo měř | Ra [μm] | Rz [μm] | Rt [μm] | Fx [N] | Fy [N] | Fz [N] | číslo měř | Ra [μm] | Rz [μm] | Rt [μm] | Fx [N] | Fy [N] | Fz [N] |  | číslo měř | Ra [μm] | Rz [μm] | Rt [μm] | Fx [N] | Fy [N] | Fz [N] |  | číslo měř | Ra [μm] | Rz [μm] | Rt [μm] | Fx [N] | Fy [N] | Fz [N] |  | číslo měř | Ra [μm] | Rz [μm] | Rt [μm] | Fx [N] | Fy [N] | Fz [N]
[7 empty] | 1 | 0.425 | 2.074 | 2.802 | 462.4 | 1256 | 1791 | 1 | 0.201 | 1.256 | 2.123 | 707.1 | 1339 | 2347 |  | 1 | 0.227 | 1.385 | 2.5 | 851.6 | 1372 | 2601 |  | 1 | 0.225 | 1.201 | 1.496 | 681.3 | 1319 | 2612 |  | 1 | 0.379 | 1.627 | 2.134 | 762.8 | 1289 | 2733
ae 12 [mm] | [6 empty] | 2 | 0.411 | 2.123 | 2.863 | 451.4 | 1261 | 1849 | 2 | 0.172 | 1.113 | 1.613 | 691 | 1375 | 2307 |  | 2 | 0.26 | 1.334 | 2.952 | 699.9 | 1346 | 2577 |  | 2 | 0.3 | 1.951 | 2.261 | 666.5 | 1340 | 2631 |  | 2 | 0.285 | 1.418 | 1.631 | 843.5 | 1267 | 2786
ap | Ra [μm] | Rz [μm] | Rt [μm] | Fx [N] | Fy [N] | Fz [N] | 3 | 0.355 | 1.724 | 2.581 | 482 | 1254 | 1797 | 3 | 0.198 | 1.083 | 1.57 | 653.9 | 1380 | 2427 |  | 3 | 0.208 | 1.578 | 3.73 | 698.7 | 1348 | 2521 |  | 3 | 0.214 | 1.245 | 1.588 | 735.5 | 1333 | 2743 |  | 3 | 0.368 | 2.218 | 3.765 | 739.5 | 1214 | 2750
0.2 | 0.3434 | 1.9389 | 2.7028 | 368.96 | 491.17 | 1328 | 4 | 0.48 | 2.386 | 3.029 | 531.2 | 1279 | 1773 | 4 | 0.167 | 1.13 | 1.372 | 679.4 | 1338 | 2379 |  | 4 | 0.338 | 1.788 | 2.324 | 687.2 | 1334 | 2452 |  | 4 | 0.226 | 1.497 | 2.673 | 729 | 1334 | 2722 |  | 4 | 0.3 | 1.92 | 3.169 | 774.2 | 1206 | 2742
0.4 | 0.2112 | 1.3107 | 1.6637 | 456.74 | 665.73 | 1439.3 | 5 | 0.547 | 2.634 | 2.905 | 535.8 | 1283 | 1784 | 5 | 0.185 | 1.299 | 2.505 | 655.9 | 1329 | 2381 |  | 5 | 0.332 | 2.581 | 3.876 | 719.7 | 1342 | 2499 |  | 5 | 0.251 | 1.581 | 2.592 | 675.5 | 1339 | 2600 |  | 5 | 0.338 | 1.48 | 2.163 | 850.1 | 1224 | 2882
0.6 | 0.364 | 1.7955 | 2.3096 | 614.44 | 829 | 1676.1 | 6 | 0.519 | 2.68 | 3.27 | 531.5 | 1260 | 1817 | 6 | 0.241 | 1.431 | 1.876 | 697.1 | 1407 | 2489 |  | 6 | 0.328 | 1.791 | 2.423 | 732.9 | 1349 | 2542 |  | 6 | 0.214 | 1.317 | 1.829 | 712 | 1346 | 2666 |  | 6 | 0.317 | 1.675 | 2.305 | 839.4 | 1259 | 2875
0.8 | 0.2621 | 1.4183 | 1.9759 | 652.65 | 950.33 | 1794.4 | 7 | 0.412 | 2.273 | 2.765 | 555.5 | 1232 | 1828 | 7 | 0.18 | 1.322 | 1.892 | 811.6 | 1437 | 2646 |  | 7 | 0.265 | 1.67 | 2.706 | 773.8 | 1386 | 2644 |  | 7 | 0.251 | 1.475 | 1.862 | 751.4 | 1341 | 2673 |  | 7 | 0.284 | 1.543 | 1.823 | 795.4 | 1252 | 2805
1 | 0.2006 | 1.141 | 1.4391 | 734.14 | 1070.1 | 1770.6 | 8 | 0.345 | 1.701 | 2.157 | 593.1 | 1269 | 1913 | 8 | 0.191 | 1.092 | 1.449 | 826.7 | 1392 | 2634 |  | 8 | 0.369 | 2.11 | 3.078 | 772.4 | 1377 | 2570 |  | 8 | 0.225 | 1.573 | 2.046 | 840.8 | 1332 | 2722 |  | 8 | 0.298 | 1.687 | 2.374 | 807.6 | 1262 | 2785
[7 empty] | 9 | 0.361 | 1.576 | 2.308 | 590.3 | 1280 | 1921 | 9 | 0.221 | 1.25 | 2.074 | 824.6 | 1438 | 2659 |  | 9 | 0.343 | 1.923 | 2.353 | 777.1 | 1368 | 2593 |  | 9 | 0.321 | 1.819 | 2.233 | 845.2 | 1341 | 2752 |  | 9 | 0.384 | 1.993 | 2.758 | 804.8 | 1258 | 2820
ae 16 [mm] | [6 empty] | 10 | 0.468 | 2.127 | 2.625 | 527.7 | 1285 | 1862 | 10 | 0.187 | 1.147 | 1.467 | 805 | 1425 | 2624 |  | 10 | 0.342 | 2.08 | 3.284 | 897.6 | 1366 | 2581 |  | 10 | 0.264 | 1.529 | 1.826 | 849.1 | 1351 | 2750 |  | 10 | 0.297 | 1.468 | 1.803 | 823.3 | 1239 | 2736
ap | Ra [μm] | Rz [μm] | Rt [μm] | Fx [N] | Fy [N] | Fz [N] | průměr | 0.4323 | 2.1298 | 2.7305 | 526.09 | 1265.9 | 1833.5 | průměr | 0.1943 | 1.2123 | 1.7941 | 735.23 | 1386 | 2489.3 |  | průměr | 0.3012 | 1.824 | 2.9226 | 761.09 | 1358.8 | 2558 |  | průměr | 0.2491 | 1.5188 | 2.0406 | 748.63 | 1337.6 | 2687.1 |  | průměr | 0.325 | 1.7029 | 2.3925 | 804.06 | 1247 | 2791.4
0.2 | 0.5966 | 3.3263 | 4.3777 | 324.77 | 327.47 | 1067.7 | směr | 0.0697791 | 0.3802759 | 0.3292011 | 48.54483 | 16.61626 | 52.26057 | směr | 0.02248481 | 0.1168095 | 0.3644577 | 72.4801 | 41.12582 | 138.9221 |  | směr | 0.05600556 | 0.3726213 | 0.5651315 | 69.10305 | 17.1775 | 55.62374 |  | směr | 0.03674068 | 0.2363866 | 0.3963383 | 71.84019 | 8.771165 | 58.44931 |  | směr | 0.03929659 | 0.2614083 | 0.666626 | 36.73382 | 25.9101 | 54.6752
0.4 | 0.5292 | 2.6968 | 3.5312 | 712.8784 | 576.44 | 1930.2
0.6 | 0.3994 | 1.9598 | 2.5349 | 1038.86 | 906.04 | 3061.3
0.8 | 0.391 | 2.0309 | 2.5702 | 1202.7 | 988.58 | 3443.4
1 | 0.4405 | 2.1825 | 2.7917 | 1408.8 | 1131.1 | 3632.3 | ae | 4 | ap | 1 |  |  |  | ae | 4 | ap | 0.8 |  |  |  |  | ae | 4 | ap | 0.6 |  |  |  |  | ae | 4 | ap | 0.4 |  |  |  |  | ae | 4 | ap | 0.2
[7 empty] | číslo měř | Ra [μm] | Rz [μm] | Rt [μm] | Fx [N] | Fy [N] | Fz [N] | číslo měř | Ra [μm] | Rz [μm] | Rt [μm] | Fx [N] | Fy [N] | Fz [N] |  | číslo měř | Ra [μm] | Rz [μm] | Rt [μm] | Fx [N] | Fy [N] | Fz [N] |  | číslo měř | Ra [μm] | Rz [μm] | Rt [μm] | Fx [N] | Fy [N] | Fz [N] |  | číslo měř | Ra [μm] | Rz [μm] | Rt [μm] | Fx [N] | Fy [N] | Fz [N]
ae 20 [mm] | [6 empty] | 1 | 0.193 | 1.197 | 1.898 | 206.9 | 1173 | 2477 | 1 | 0.223 | 1.289 | 1.795 | 151.1 | 988.6 | 2254 |  | 1 | 0.212 | 1.213 | 1.794 | 158.9 | 845.6 | 1858 |  | 1 | 0.248 | 1.35 | 1.814 | 112.3 | 605.3 | 1523 | 0.3469388 | 1 | 0.4 | 2.197 | 3.037 | 87.91 | 372.1 | 1188
ap | Ra [μm] | Rz [μm] | Rt [μm] | Fx [N] | Fy [N] | Fz [N] | 2 | 0.169 | 1.053 | 1.446 | 169.5 | 1171 | 2472 | 2 | 0.174 | 1.404 | 1.813 | 144.6 | 978.9 | 2278 |  | 2 | 0.213 | 1.235 | 1.729 | 135.8 | 862.8 | 1923 |  | 2 | 0.199 | 1.26 | 1.949 | 85.77 | 637.6 | 1596 |  | 2 | 0.34 | 1.686 | 2.467 | 76.66 | 378.5 | 1137
0.2 | 0.2796 | 1.866 | 2.781 | 301.63 | 315.86 | 1020.91 | 3 | 0.134 | 0.881 | 1.252 | 168.8 | 1199 | 2457 | 3 | 0.17 | 1.176 | 1.528 | 132.9 | 994.4 | 2286 |  | 3 | 0.196 | 1.236 | 1.696 | 128.4 | 872.1 | 1899 |  | 3 | 0.223 | 1.225 | 1.857 | 113.6 | 670.5 | 1620 |  | 3 | 0.359 | 1.984 | 2.783 | 80.4 | 390.1 | 1165
0.4 | 0.2114 | 1.3076 | 1.9355 | 486.98 | 463 | 1205.4 | 4 | 0.223 | 1.466 | 2.077 | 140.4 | 1190 | 2515 | 4 | 0.224 | 1.332 | 2.137 | 109.9 | 1055 | 2325 |  | 4 | 0.207 | 1.302 | 1.806 | 108.1 | 901.3 | 1956 |  | 4 | 0.231 | 1.126 | 1.745 | 106.6 | 673.5 | 1653 |  | 4 | 0.342 | 1.825 | 3.1 | 70.09 | 390.5 | 1174
0.6 | 0.1793 | 1.0065 | 1.3177 | 600.58 | 511.29 | 1206 | 5 | 0.13 | 0.816 | 1.238 | 133.8 | 1224 | 2526 | 5 | 0.164 | 1.047 | 1.484 | 97.9 | 1041 | 2322 |  | 5 | 0.162 | 0.958 | 1.329 | 95.18 | 889.8 | 1966 |  | 5 | 0.256 | 1.297 | 1.785 | 83.18 | 663.4 | 1699 |  | 5 | 0.355 | 1.893 | 2.907 | 59.33 | 393.4 | 1157
0.8 | 0.2335 | 1.3089 | 1.6416 | 712.31 | 576.71 | 1258.2 | 6 | 0.15 | 0.956 | 1.567 | 122.4 | 1205 | 2528 | 6 | 0.174 | 1.085 | 1.437 | 108.3 | 1018 | 2284 |  | 6 | 0.19 | 1.041 | 1.515 | 94.28 | 856.7 | 1901 |  | 6 | 0.304 | 1.511 | 1.907 | 70.59 | 664.6 | 1682 |  | 6 | 0.323 | 1.761 | 2.629 | 57.9 | 392.5 | 1170
1 | 0.2107 | 1.2121 | 1.6303 | 760.77 | 633.37 | 1248.5 | 7 | 0.189 | 1.146 | 1.473 | 110.8 | 1194 | 2516 | 7 | 0.209 | 1.343 | 1.735 | 83.86 | 1013 | 2315 |  | 7 | 0.236 | 1.463 | 1.937 | 90.68 | 863.3 | 1958 |  | 7 | 0.247 | 1.192 | 1.383 | 54.64 | 677.2 | 1670 |  | 7 | 0.377 | 1.897 | 2.774 | 45.57 | 398.7 | 1196
[7 empty] | 8 | 0.197 | 1.287 | 1.811 | 125.4 | 1218 | 2495 | 8 | 0.208 | 1.335 | 1.897 | 83.66 | 1007 | 2285 |  | 8 | 0.157 | 1.362 | 1.635 | 75.16 | 841.9 | 1871 |  | 8 | 0.319 | 1.64 | 1.945 | 56.74 | 675.9 | 1712 |  | 8 | 0.288 | 1.594 | 2.491 | 39.48 | 399.6 | 1176
[7 empty] | 9 | 0.192 | 1.086 | 1.529 | 114.5 | 1221 | 2544 | 9 | 0.217 | 1.499 | 1.917 | 94.11 | 1016 | 2301 |  | 9 | 0.177 | 1.146 | 1.722 | 83.45 | 849.5 | 1895 |  | 9 | 0.228 | 1.158 | 1.556 | 61.25 | 698.4 | 1731 |  | 9 | 0.437 | 2.637 | 3.539 | 45.31 | 402.4 | 1185
[7 empty] | 10 | 0.177 | 1.149 | 1.583 | 153.8 | 1237 | 2528 | 10 | 0.22 | 1.349 | 2.251 | 103.4 | 1035 | 2354 |  | 10 | 0.207 | 1.191 | 1.743 | 122.7 | 859.6 | 1947 |  | 10 | 0.282 | 1.501 | 2.18 | 82.19 | 685.4 | 1710 |  | 10 | 0.343 | 2.135 | 3.366 | 38.57 | 404.7 | 1204
[7 empty] | průměr | 0.1754 | 1.1037 | 1.5874 | 144.63 | 1203.2 | 2505.8 | průměr | 0.1983 | 1.2859 | 1.7994 | 110.973 | 1014.69 | 2300.4 |  | průměr | 0.1957 | 1.2147 | 1.6906 | 109.265 | 864.26 | 1917.4 |  | průměr | 0.2537 | 1.326 | 1.8121 | 82.686 | 665.18 | 1659.6 |  | průměr | 0.3564 | 1.9609 | 2.9093 | 60.122 | 392.25 | 1175.2
[7 empty] | směr | 0.02975156 | 0.1927785 | 0.2703246 | 30.21365 | 21.95855 | 28.88983 | směr | 0.02462632 | 0.14168 | 0.268761 | 24.09188 | 23.98511 | 28.91828 |  | směr | 0.02463083 | 0.1465106 | 0.1682057 | 26.48616 | 18.9551 | 38.29476 |  | směr | 0.03769483 | 0.171788 | 0.2205374 | 22.31127 | 26.28712 | 63.99861 |  | směr | 0.04120464 | 0.3020314 | 0.3560908 | 17.89953 | 10.31614 | 19.56641
[7 empty] | ae | 8 | ap | 1 |  |  |  | ae | 8 | ap | 0.8 |  |  |  |  | ae | 8 | ap | 0.6 |  |  |  |  | ae | 8 | ap | 0.4 |  |  |  |  | ae | 8 | ap | 0.2
[7 empty] | číslo měř | Ra [μm] | Rz [μm] | Rt [μm] | Fx [N] | Fy [N] | Fz [N] | číslo měř | Ra [μm] | Rz [μm] | Rt [μm] | Fx [N] | Fy [N] | Fz [N] |  | číslo měř | Ra [μm] | Rz [μm] | Rt [μm] | Fx [N] | Fy [N] | Fz [N] |  | číslo měř | Ra [μm] | Rz [μm] | Rt [μm] | Fx [N] | Fy [N] | Fz [N] |  | číslo měř | Ra [μm] | Rz [μm] | Rt [μm] | Fx [N] | Fy [N] | Fz [N]
[7 empty] | 1 | 0.25 | 1.529 | 1.898 | 116.7 | 984.3 | 1595 | 1 | 0.233 | 1.349 | 1.878 | 148.4 | 914.8 | 1632 |  | 1 | 0.255 | 1.363 | 1.696 | 97.68 | 810.2 | 1554 |  | 1 | 0.227 | 1.424 | 1.998 | 105 | 627.7 | 1298 |  | 1 | 0.287 | 1.686 | 2.408 | 71.59 | 403.4 | 945
[7 empty] | 2 | 0.236 | 1.407 | 2.048 | 123.1 | 988 | 1593 | 2 | 0.251 | 1.41 | 1.821 | 122.3 | 933.6 | 1609 |  | 2 | 0.202 | 1.124 | 1.472 | 116.8 | 815.1 | 1577 |  | 2 | 0.23 | 1.325 | 2.252 | 129.4 | 635.3 | 1369 |  | 2 | 0.174 | 1.149 | 1.646 | 82.88 | 439.1 | 987.8
[7 empty] | 3 | 0.25 | 1.491 | 2.444 | 124.3 | 994.3 | 1520 | 3 | 0.261 | 1.637 | 1.966 | 115.4 | 933.3 | 1606 |  | 3 | 0.223 | 1.35 | 2.047 | 111 | 818.3 | 1582 |  | 3 | 0.244 | 1.411 | 1.999 | 130.2 | 628.6 | 1339 |  | 3 | 0.207 | 1.305 | 2.086 | 81.54 | 429.1 | 1028
[7 empty] | 4 | 0.292 | 1.52 | 2.018 | 141.5 | 981.5 | 1535 | 4 | 0.289 | 1.541 | 2.193 | 103.5 | 948.9 | 1515 |  | 4 | 0.248 | 1.369 | 1.707 | 118.7 | 837.2 | 1632 |  | 4 | 0.337 | 1.859 | 2.152 | 132.7 | 631 | 1273 |  | 4 | 0.294 | 1.656 | 2.262 | 72.76 | 432.2 | 1030
[7 empty] | 5 | 0.213 | 1.181 | 1.821 | 146.7 | 999.5 | 1536 | 5 | 0.215 | 1.135 | 1.56 | 141.4 | 935.4 | 1517 |  | 5 | 0.229 | 1.601 | 1.394 | 143.8 | 832.8 | 1599 |  | 5 | 0.285 | 1.503 | 1.917 | 138.2 | 634.7 | 1340 |  | 5 | 0.343 | 1.631 | 2.414 | 48.81 | 432.3 | 995.7
[7 empty] | 6 | 0.277 | 1.392 | 1.804 | 145.5 | 992.6 | 1501 | 6 | 0.268 | 1.881 | 2.547 | 179.3 | 930.4 | 1645 |  | 6 | 0.258 | 1.468 | 2.41 | 166.6 | 820.2 | 1620 |  | 6 | 0.277 | 1.687 | 1.888 | 132.9 | 630.4 | 1280 |  | 6 | 0.282 | 1.642 | 2.055 | 45.7 | 427.2 | 957.5
[7 empty] | 7 | 0.264 | 1.925 | 2.405 | 174.1 | 1025 | 1613 | 7 | 0.235 | 1.17 | 1.569 | 176.7 | 929.3 | 1593 |  | 7 | 0.198 | 1.174 | 1.538 | 163.7 | 816 | 1619 |  | 7 | 0.18 | 1.197 | 1.835 | 172.8 | 636.6 | 1328 |  | 7 | 0.364 | 1.83 | 2.408 | 50.7 | 432.7 | 977.7
[7 empty] | 8 | 0.216 | 1.176 | 1.424 | 177 | 1022 | 1605 | 8 | 0.261 | 1.371 | 1.829 | 181 | 908.1 | 1554 |  | 8 | 0.231 | 1.287 | 1.906 | 150.7 | 806.3 | 1505 |  | 8 | 0.206 | 1.113 | 1.633 | 155 | 623.9 | 1281 |  | 8 | 0.179 | 1.318 | 2.043 | 60.26 | 423.2 | 974.4
[7 empty] | 9 | 0.245 | 1.259 | 1.594 | 224 | 1013 | 1583 | 9 | 0.212 | 1.117 | 1.595 | 225.1 | 891.8 | 1592 |  | 9 | 0.222 | 1.171 | 1.515 | 191.1 | 818.1 | 1548 |  | 9 | 0.276 | 1.234 | 1.462 | 187 | 619.5 | 1253 |  | 9 | 0.152 | 0.974 | 1.287 | 51.89 | 420.2 | 942.1
[7 empty] | 10 | 0.217 | 1.257 | 1.481 | 266.8 | 1013 | 1627 | 10 | 0.23 | 1.332 | 1.717 | 225 | 901 | 1608 |  | 10 | 0.205 | 1.024 | 1.42 | 200.7 | 799.6 | 1526 |  | 10 | 0.193 | 1.032 | 1.235 | 179.2 | 635.3 | 1411 |  | 10 | 0.198 | 1.152 | 1.649 | 54.88 | 397.8 | 930.8
[7 empty] | průměr | 0.246 | 1.4137 | 1.8937 | 163.97 | 1001.32 | 1570.8 | průměr | 0.2455 | 1.3943 | 1.8675 | 161.81 | 922.66 | 1587.1 |  | průměr | 0.2271 | 1.2931 | 1.7105 | 146.078 | 817.38 | 1576.2 |  | průměr | 0.2455 | 1.3785 | 1.8371 | 146.24 | 630.3 | 1317.2 |  | průměr | 0.248 | 1.4343 | 2.0258 | 62.101 | 423.72 | 976.9
[7 empty] | směr | 0.02659156 | 0.2240164 | 0.3492255 | 48.38827 | 15.81074 | 43.81983 | směr | 0.02464977 | 0.2400153 | 0.3094246 | 42.95456 | 17.89787 | 44.60805 |  | směr | 0.0215945 | 0.173018 | 0.3249609 | 34.87816 | 11.24216 | 42.55141 |  | směr | 0.04835804 | 0.2564537 | 0.3122081 | 26.24128 | 5.545769 | 49.13881 |  | směr | 0.07520934 | 0.2894673 | 0.3852081 | 13.93923 | 13.33823 | 34.38375
[7 empty] | ae | 12 | ap | 1 |  |  |  | ae | 12 | ap | 0.8 |  |  |  |  | ae | 12 | ap | 0.6 |  |  |  |  | ae | 12 | ap | 0.4 |  |  |  |  | ae | 12 | ap | 0.2
[7 empty] | číslo měř | Ra [μm] | Rz [μm] | Rt [μm] | Fx [N] | Fy [N] | Fz [N] | číslo měř | Ra [μm] | Rz [μm] | Rt [μm] | Fx [N] | Fy [N] | Fz [N] |  | číslo měř | Ra [μm] | Rz [μm] | Rt [μm] | Fx [N] | Fy [N] | Fz [N] |  | číslo měř | Ra [μm] | Rz [μm] | Rt [μm] | Fx [N] | Fy [N] | Fz [N] |  | číslo měř | Ra [μm] | Rz [μm] | Rt [μm] | Fx [N] | Fy [N] | Fz [N]
[7 empty] | 1 | 0.19 | 0.895 | 1.091 | 704.7 | 1095 | 1820 | 1 | 0.255 | 1.437 | 1.959 | 669.2 | 981 | 1842 |  | 1 | 0.373 | 1.776 | 2.124 | 624.6 | 828.1 | 1631 |  | 1 | 0.226 | 1.302 | 1.512 | 435.2 | 710.1 | 1406 |  | 1 | 0.35 | 1.94 | 2.676 | 355.4 | 532.7 | 1434
[7 empty] | 2 | 0.163 | 0.92 | 1.223 | 690 | 1098 | 1861 | 2 | 0.281 | 1.528 | 2.041 | 565.8 | 951.4 | 1754 |  | 2 | 0.475 | 2.181 | 2.598 | 597.5 | 857.4 | 1777 |  | 2 | 0.228 | 1.374 | 1.488 | 405 | 684.7 | 1465 |  | 2 | 0.333 | 2.019 | 2.654 | 337.6 | 528.3 | 1362
[7 empty] | 3 | 0.199 | 1.012 | 1.247 | 702.1 | 1060 | 1703 | 3 | 0.279 | 1.578 | 2.17 | 616.3 | 939.1 | 1725 |  | 3 | 0.381 | 1.941 | 2.43 | 600.9 | 859.6 | 1798 |  | 3 | 0.227 | 1.342 | 1.808 | 442.2 | 687.5 | 1463 |  | 3 | 0.355 | 1.849 | 2.711 | 365.7 | 499 | 1349
[7 empty] | 4 | 0.205 | 1.383 | 1.692 | 753.9 | 1079 | 1765 | 4 | 0.306 | 1.694 | 2.009 | 611.2 | 965.4 | 1819 |  | 4 | 0.344 | 1.713 | 2.278 | 599.8 | 857.4 | 1755 |  | 4 | 0.184 | 1.174 | 1.445 | 454.4 | 685.3 | 1442 |  | 4 | 0.469 | 2.952 | 3.925 | 376 | 494 | 1359 | 0.3312921 | 0.2652454
[7 empty] | 5 | 0.26 | 1.45 | 1.851 | 785.1 | 1090 | 1772 | 5 | 0.388 | 1.823 | 2.169 | 613 | 964.7 | 1747 |  | 5 | 0.398 | 2.147 | 3.148 | 595.3 | 851.3 | 1735 | 0.4044118 | 5 | 0.287 | 1.67 | 2.35 | 474.8 | 675.4 | 1429 |  | 5 | 0.368 | 1.909 | 2.589 | 397.2 | 506.2 | 1378
[7 empty] | 6 | 0.203 | 1.21 | 1.575 | 748.9 | 1071 | 1720 | 6 | 0.4 | 1.686 | 1.882 | 694.5 | 958.5 | 1872 |  | 6 | 0.412 | 1.862 | 2.434 | 636.7 | 831.2 | 1627 |  | 6 | 0.173 | 1.236 | 1.528 | 462.3 | 683.5 | 1443 |  | 6 | 0.241 | 1.319 | 1.908 | 370.7 | 514.8 | 1309
[7 empty] | 7 | 0.152 | 0.977 | 1.3 | 742.2 | 1094 | 1746 | 7 | 0.183 | 0.952 | 1.526 | 718.2 | 960.8 | 1901 |  | 7 | 0.348 | 1.725 | 2.148 | 635.4 | 832.1 | 1672 |  | 7 | 0.165 | 1.028 | 1.308 | 493.6 | 673.9 | 1454 |  | 7 | 0.282 | 1.67 | 2.442 | 389.9 | 520.7 | 1308
[7 empty] | 8 | 0.207 | 1.023 | 1.174 | 736.1 | 1045 | 1728 | 8 | 0.148 | 1.06 | 2.284 | 672.7 | 949.1 | 1757 |  | 8 | 0.229 | 1.249 | 1.788 | 619.2 | 822.3 | 1602 |  | 8 | 0.183 | 1.127 | 1.525 | 497.8 | 628 | 1439 |  | 8 | 0.463 | 2.411 | 3.39 | 380.8 | 463.5 | 1251
[7 empty] | 9 | 0.231 | 1.283 | 1.498 | 701.5 | 1029 | 1686 | 9 | 0.172 | 1.059 | 1.832 | 683.5 | 927.9 | 1767 |  | 9 | 0.276 | 1.455 | 1.794 | 617.7 | 780.5 | 1588 |  | 9 | 0.25 | 1.476 | 1.843 | 444.2 | 612.7 | 1399 |  | 9 | 0.24 | 1.419 | 2.09 | 371.8 | 427.9 | 1298
[7 empty] | 10 | 0.196 | 1.257 | 1.74 | 776.9 | 1040 | 1905 | 10 | 0.209 | 1.366 | 1.887 | 682.1 | 905.4 | 1760 |  | 10 | 0.404 | 1.906 | 2.354 | 617.3 | 770.1 | 1576 |  | 10 | 0.189 | 1.378 | 1.83 | 457.9 | 616.2 | 1453 |  | 10 | 0.333 | 1.901 | 2.643 | 344.5 | 424.6 | 1232
[7 empty] | průměr | 0.2006 | 1.141 | 1.4391 | 734.14 | 1070.1 | 1770.6 | průměr | 0.2621 | 1.4183 | 1.9759 | 652.65 | 950.33 | 1794.4 |  | průměr | 0.364 | 1.7955 | 2.3096 | 614.44 | 829 | 1676.1 |  | průměr | 0.2112 | 1.3107 | 1.6637 | 456.74 | 665.73 | 1439.3 |  | průměr | 0.3434 | 1.9389 | 2.7028 | 368.96 | 491.17 | 1328
[7 empty] | směr | 0.03060574 | 0.1997899 | 0.266771 | 33.34907 | 25.32653 | 71.03708 | směr | 0.08673132 | 0.30313 | 0.2148242 | 47.95556 | 21.60556 | 59.89287 |  | směr | 0.07021871 | 0.2861089 | 0.396863 | 15.38572 | 31.4967 | 83.3126 |  | směr | 0.03890673 | 0.1837704 | 0.3013898 | 27.72513 | 33.91241 | 22.32612 |  | směr | 0.07889965 | 0.470574 | 0.5831864 | 18.89463 | 39.48176 | 60.64468
[7 empty] | ae | 16 | ap | 1 |  |  |  | ae | 16 | ap | 0.8 |  |  |  |  | ae | 16 | ap | 0.6 |  |  |  |  | ae | 16 | ap | 0.4 |  |  |  |  | ae | 16 | ap | 0.2
[7 empty] | číslo měř | Ra [μm] | Rz [μm] | Rt [μm] | Fx [N] | Fy [N] | Fz [N] | číslo měř | Ra [μm] | Rz [μm] | Rt [μm] | Fx [N] | Fy [N] | Fz [N] |  | číslo měř | Ra [μm] | Rz [μm] | Rt [μm] | Fx [N] | Fy [N] | Fz [N] |  | číslo měř | Ra [μm] | Rz [μm] | Rt [μm] | Fx [N] | Fy [N] | Fz [N] |  | číslo měř | Ra [μm] | Rz [μm] | Rt [μm] | Fx [N] | Fy [N] | Fz [N]
[7 empty] | 1 | 0.323 | 1.728 | 1.977 | 1460 | 1159 | 3652 | 1 | 0.406 | 2.088 | 2.551 | 1148 | 1021 | 3357 |  | 1 | 0.432 | 2.206 | 2.803 | 1079 | 951.7 | 2944 |  | 1 | 0.607 | 2.953 | 3.765 | 663.1 | 605.9 | 1789 |  | 1 | 0.783 | 3.793 | 5.371 | 313.8 | 345.8 | 1018
[7 empty] | 2 | 0.56 | 2.943 | 3.529 | 1338 | 1163 | 3572 | 2 | 0.347 | 1.805 | 2.473 | 1143 | 1005 | 3329 |  | 2 | 0.4 | 2.022 | 2.592 | 982.8 | 933.7 | 2950 |  | 2 | 0.526 | 2.406 | 2.732 | 731 | 589.2 | 2094 |  | 2 | 0.501 | 3.178 | 4.153 | 318.5 | 330.1 | 1040
[7 empty] | 3 | 0.401 | 1.814 | 2.289 | 1409 | 1171 | 3687 | 3 | 0.349 | 1.828 | 2.307 | 1156 | 1020 | 3465 |  | 3 | 0.312 | 1.454 | 1.705 | 982.8 | 928.4 | 2948 |  | 3 | 0.437 | 2.284 | 3.349 | 724.8 | 564.6 | 2001 |  | 3 | 0.547 | 3.371 | 4.093 | 317.8 | 321.7 | 1078
[7 empty] | 4 | 0.584 | 2.79 | 3.372 | 1406 | 1139 | 3694 | 4 | 0.437 | 2.203 | 2.92 | 1180 | 999.8 | 3501 |  | 4 | 0.446 | 2.082 | 2.731 | 1011 | 933.7 | 3055 |  | 4 | 0.565 | 2.603 | 3.14 | 730.6 | 542.3 | 1937 |  | 4 | 0.562 | 3.034 | 3.605 | 315.8 | 321.3 | 1064
[7 empty] | 5 | 0.402 | 1.989 | 2.857 | 1381 | 1106 | 3574 | 5 | 0.382 | 1.95 | 2.39 | 1208 | 1011 | 3502 |  | 5 | 0.432 | 2.285 | 3.036 | 1020 | 904.2 | 3064 |  | 5 | 0.651 | 3.689 | 4.955 | 708.6 | 575.3 | 1909 |  | 5 | 0.531 | 2.875 | 4.781 | 311.3 | 327.1 | 1056
[7 empty] | 6 | 0.33 | 1.39 | 2.063 | 1391 | 1116 | 3656 | 6 | 0.28 | 1.588 | 2.01 | 1208 | 956.9 | 3444 |  | 6 | 0.319 | 1.578 | 1.848 | 1053 | 915.6 | 3179 |  | 6 | 0.572 | 3.365 | 5.27 | 693.3837 | 612.3 | 1888 |  | 6 | 0.597 | 3.421 | 4.678 | 319.5 | 323.6 | 1071
[7 empty] | 7 | 0.443 | 2.454 | 3.18 | 1453 | 1097 | 3765 | 7 | 0.447 | 2.522 | 3.014 | 1224 | 967.5 | 3453 |  | 7 | 0.458 | 2.178 | 2.941 | 1054 | 889 | 3150 |  | 7 | 0.495 | 2.612 | 3.226 | 727.9 | 531.5 | 2004 |  | 7 | 0.631 | 3.278 | 4.058 | 329.9 | 343.4 | 1104
[7 empty] | 8 | 0.327 | 1.666 | 2.468 | 1422 | 1113 | 3731 | 8 | 0.469 | 2.437 | 3.088 | 1239 | 974.7 | 3420 |  | 8 | 0.432 | 2.155 | 2.766 | 1065 | 879.1 | 3148 |  | 8 | 0.489 | 2.566 | 3.328 | 721 | 541.6 | 1891 |  | 8 | 0.682 | 3.801 | 4.701 | 340 | 314.4 | 1116
[7 empty] | 9 | 0.592 | 3.011 | 3.636 | 1399 | 1122 | 3567 | 9 | 0.444 | 2.367 | 2.782 | 1268 | 975.8 | 3505 |  | 9 | 0.369 | 1.799 | 2.426 | 1060 | 869.7 | 3100 |  | 9 | 0.437 | 2.206 | 2.714 | 664.1 | 599.8 | 1849 |  | 9 | 0.504 | 2.761 | 3.884 | 329.2 | 325.3 | 1090
[7 empty] | 10 | 0.443 | 2.04 | 2.546 | 1429 | 1125 | 3425 | 10 | 0.349 | 1.521 | 2.167 | 1253 | 954.1 | 3458 |  | 10 | 0.394 | 1.839 | 2.501 | 1081 | 855.3 | 3075 |  | 10 | 0.513 | 2.284 | 2.833 | 764.3 | 601.9 | 1940 |  | 10 | 0.628 | 3.751 | 4.453 | 351.9 | 322 | 1040
[7 empty] | průměr | 0.4405 | 2.1825 | 2.7917 | 1408.8 | 1131.1 | 3632.3 | průměr | 0.391 | 2.0309 | 2.5702 | 1202.7 | 988.58 | 3443.4 |  | průměr | 0.3994 | 1.9598 | 2.5349 | 1038.86 | 906.04 | 3061.3 |  | průměr | 0.5292 | 2.6968 | 3.5312 | 712.8784 | 576.44 | 1930.2 |  | průměr | 0.5966 | 3.3263 | 4.3777 | 324.77 | 327.47 | 1067.7
[7 empty] | směr | 0.1052924 | 0.5775889 | 0.6110865 | 35.5334 | 25.6448 | 99.65056 | směr | 0.05984796 | 0.3506884 | 0.3682167 | 44.56468 | 25.66726 | 60.01703 |  | směr | 0.05147858 | 0.2814525 | 0.4417884 | 37.06403 | 31.83465 | 88.16279 |  | směr | 0.06996952 | 0.4939574 | 0.8956677 | 31.58046 | 29.90913 | 86.7497 |  | směr | 0.0881176 | 0.3752756 | 0.5189975 | 12.9608 | 9.93647 | 30.58703
[7 empty] | ae | 20 | ap | 1 |  |  |  | ae | 20 | ap | 0.8 |  |  |  |  | ae | 20 | ap | 0.6 |  |  |  |  | ae | 20 | ap | 0.4 |  |  |  |  | ae | 20 | ap | 0.2
[7 empty] | číslo měř | Ra [μm] | Rz [μm] | Rt [μm] | Fx [N] | Fy [N] | Fz [N] | číslo měř | Ra [μm] | Rz [μm] | Rt [μm] | Fx [N] | Fy [N] | Fz [N] |  | číslo měř | Ra [μm] | Rz [μm] | Rt [μm] | Fx [N] | Fy [N] | Fz [N] |  | číslo měř | Ra [μm] | Rz [μm] | Rt [μm] | Fx [N] | Fy [N] | Fz [N] |  | číslo měř | Ra [μm] | Rz [μm] | Rt [μm] | Fx [N] | Fy [N] | Fz [N]
[7 empty] | 1 | 0.264 | 1.442 | 1.83 | 744.4 | 608.7 | 1194 | 1 | 0.207 | 1.154 | 1.428 | 683.7 | 551 | 1178 |  | 1 | 0.171 | 0.88 | 1.07 | 599 | 515.1 | 1122 |  | 1 | 0.171 | 1.216 | 2.529 | 517.5 | 455 | 1181 |  | 1 | 0.193 | 1.322 | 1.709 | 316 | 315 | 916.5
[7 empty] | 2 | 0.196 | 1.025 | 1.457 | 731.2 | 598.3 | 1190 | 2 | 0.24 | 1.352 | 1.865 | 688.9 | 564.9 | 1207 |  | 2 | 0.209 | 1.03 | 1.353 | 591.2 | 509.5 | 1172 |  | 2 | 0.142 | 1.008 | 1.397 | 466.9 | 467.4 | 1191 |  | 2 | 0.248 | 1.417 | 1.622 | 308.1 | 319.1 | 1019
[7 empty] | 3 | 0.183 | 1.273 | 2.014 | 747 | 625.1 | 1212 | 3 | 0.292 | 1.503 | 1.691 | 740.5 | 568.9 | 1278 |  | 3 | 0.186 | 1.012 | 1.488 | 599.5 | 512.7 | 1186 |  | 3 | 0.137 | 0.925 | 1.347 | 478.2 | 480.4 | 1161 |  | 3 | 0.33 | 1.715 | 2.499 | 297.7 | 318.7 | 989.7
[7 empty] | 4 | 0.223 | 1.082 | 1.31 | 758.7 | 626.6 | 1218 | 4 | 0.261 | 1.383 | 1.733 | 722 | 585.3 | 1311 |  | 4 | 0.264 | 1.48 | 1.785 | 594.1 | 516.4 | 1183 | 0.35 | 4 | 0.21 | 1.16 | 1.659 | 485.5 | 470.1 | 1171 |  | 4 | 0.258 | 1.448 | 2.093 | 301.6 | 326.8 | 963.7
[7 empty] | 5 | 0.247 | 1.36 | 1.768 | 752.7 | 625.9 | 1286 | 5 | 0.162 | 0.999 | 1.236 | 716.4 | 585.3 | 1245 |  | 5 | 0.127 | 0.887 | 1.007 | 595.8 | 516.5 | 1202 |  | 5 | 0.226 | 1.097 | 1.509 | 487.5 | 462.5 | 1165 |  | 5 | 0.358 | 2.69 | 3.993 | 284 | 326.6 | 993.2
[7 empty] | 6 | 0.194 | 1.039 | 1.838 | 761.3 | 628.9 | 1272 | 6 | 0.229 | 1.376 | 1.826 | 711 | 586.5 | 1253 |  | 6 | 0.179 | 1.031 | 1.68 | 584.6 | 520.9 | 1194 |  | 6 | 0.305 | 2.083 | 2.828 | 481.6 | 469 | 1203 | 0.4050086 | 6 | 0.182 | 1.797 | 1.944 | 310.4 | 317.2 | 1073
[7 empty] | 7 | 0.227 | 1.419 | 1.705 | 775.4 | 654.6 | 1241 | 7 | 0.252 | 1.29 | 1.564 | 717.8 | 587.6 | 1249 |  | 7 | 0.144 | 0.76 | 0.934 | 605.3 | 519.9 | 1231 |  | 7 | 0.232 | 1.266 | 1.762 | 502.4 | 462 | 1223 |  | 7 | 0.292 | 2.112 | 3.835 | 300.1 | 314.1 | 1083
[7 empty] | 8 | 0.168 | 1.177 | 1.594 | 768 | 654.9 | 1304 | 8 | 0.265 | 1.487 | 1.905 | 715.9 | 581.1 | 1254 |  | 8 | 0.224 | 1.228 | 1.633 | 610.9 | 515.1 | 1213 |  | 8 | 0.202 | 1.614 | 2.298 | 504.9 | 463 | 1242 |  | 8 | 0.294 | 1.53 | 2.638 | 305 | 309.5 | 1076
[7 empty] | 9 | 0.214 | 1.168 | 1.421 | 787.4 | 651 | 1251 | 9 | 0.207 | 1.319 | 1.463 | 725.7 | 574.5 | 1300 |  | 9 | 0.127 | 0.964 | 1.288 | 614.9 | 493.3 | 1254 |  | 9 | 0.258 | 1.373 | 2.251 | 486.3 | 456.4 | 1261 |  | 9 | 0.314 | 2.106 | 3.836 | 300.5 | 310.3 | 1064
[7 empty] | 10 | 0.191 | 1.136 | 1.366 | 781.6 | 659.7 | 1317 | 10 | 0.22 | 1.226 | 1.705 | 701.2 | 582 | 1307 |  | 10 | 0.162 | 0.793 | 0.939 | 610.5 | 493.5 | 1303 |  | 10 | 0.231 | 1.334 | 1.775 | 459 | 444.2 | 1256 |  | 10 | 0.327 | 2.523 | 3.641 | 292.9 | 301.3 | 1031
[7 empty] | průměr | 0.2107 | 1.2121 | 1.6303 | 760.77 | 633.37 | 1248.5 | průměr | 0.2335 | 1.3089 | 1.6416 | 712.31 | 576.71 | 1258.2 |  | průměr | 0.1793 | 1.0065 | 1.3177 | 600.58 | 511.29 | 1206 |  | průměr | 0.2114 | 1.3076 | 1.9355 | 486.98 | 463 | 1205.4 |  | průměr | 0.2796 | 1.866 | 2.781 | 301.63 | 315.86 | 1020.91
[7 empty] | směr | 0.02992602 | 0.1535176 | 0.2362649 | 17.67302 | 20.94135 | 45.27509 | směr | 0.03693011 | 0.1522457 | 0.215035 | 17.05979 | 11.90532 | 43.03177 |  | směr | 0.04369605 | 0.2141859 | 0.321231 | 9.684443 | 9.967107 | 49.08949 |  | směr | 0.05167032 | 0.3354106 | 0.5088414 | 17.59235 | 9.836327 | 37.85411 |  | směr | 0.05865947 | 0.4762656 | 0.9544537 | 9.084303 | 7.764478 | 55.25898

## EDA - Žáruvzdorná nerez
Vyhodnocené hodnoty pro jednotlivé radiální záběry | [8 empty] | EDA analýza
[9 empty] | Radiální záběr ae 10 mm | [12 empty] | Radiální záběr ae 10 mm | [12 empty] | Radiální záběr ae 10 mm
| ae 10 [mm] | [7 empty] | Proměnná | n [-] | x | s | Variační koeficient [%] | Minimum | Q1 | Medián | Q3 | Maximum | Variační rozpětí | IQR |  | Proměnná | n [-] | x | s | Variační koeficient [%] | Minimum | Q1 | Medián | Q3 | Maximum | Variační rozpětí | IQR |  | Proměnná | n [-] | x | s | Variační koeficient [%] | Minimum | Q1 | Medián | Q3 | Maximum | Variační rozpětí | IQR
| ap [mm] | Ra [μm] | Rz [μm] | Rt [μm] | Fx [N] | Fy [N] | Fz [N] | Hloubka řezu ap 0,1 mm | Ra [μm] | 10 | 0.34 | 0.078 | 23.11 | 0.21 | 0.28 | 0.32 | 0.42 | 0.43 | 0.215 | 0.138 | Hloubka řezu ap 0,6 mm | Ra | 10 | 0.25 | 0.047 | 18.9 | 0.2 | 0.21 | 0.24 | 0.28 | 0.33 | 0.131 | 0.07 | Hloubka řezu ap 1,1 mm | Ra [μm] | 10 | 0.33 | 0.039 | 12.09 | 0.28 | 0.29 | 0.31 | 0.37 | 0.38 | 0.1 | 0.077
| 0.1 | 0.3371 | 1.768 | 2.5285 | 125.44 | 291.09 | 764.99 |  | Rz [μm] | 10 | 1.77 | 0.316 | 17.87 | 1.26 | 1.55 | 1.78 | 1.98 | 2.25 | 0.993 | 0.435 |  | Rz | 10 | 1.49 | 0.321 | 21.5 | 1.15 | 1.29 | 1.4 | 1.64 | 2.16 | 1.011 | 0.353 |  | Rz [μm] | 10 | 1.7 | 0.261 | 15.35 | 1.42 | 1.48 | 1.65 | 1.94 | 2.22 | 0.8 | 0.461
| 0.2 | 0.2998 | 1.5775 | 2.1981 | 184.01 | 379.4 | 931.91 |  | Rt [μm] | 10 | 2.53 | 0.396 | 15.65 | 1.85 | 2.3 | 2.49 | 2.86 | 3.04 | 1.196 | 0.553 |  | Rt | 10 | 1.97 | 0.452 | 22.97 | 1.47 | 1.6 | 1.92 | 2.23 | 2.91 | 1.439 | 0.633 |  | Rt [μm] | 10 | 2.39 | 0.667 | 27.86 | 1.63 | 1.82 | 2.23 | 2.86 | 3.77 | 2.134 | 1.043
| 0.3 | 0.3494 | 1.7262 | 2.4256 | 237.91 | 466.45 | 1137.1 |  | Fx [N] | 10 | 125.44 | 20.68 | 16.48 | 90.9 | 109.85 | 124.5 | 143.58 | 156.3 | 65.4 | 33.73 |  | Fx | 10 | 451.03 | 29.71 | 6.59 | 422.2 | 426.98 | 444.9 | 470.68 | 506.7 | 84.5 | 43.7 |  | Fx [N] | 10 | 804.1 | 36.7 | 4.57 | 739.5 | 771.4 | 806.2 | 840.4 | 850.1 | 110.6 | 69.1
| 0.4 | 0.316 | 1.5775 | 1.9935 | 168.66 | 517.51 | 1194.6 |  | Fy [N] | 10 | 291.09 | 5.52 | 1.9 | 281 | 287.03 | 292 | 296.1 | 297.8 | 16.8 | 9.07 |  | Fy | 10 | 863.6 | 33.9 | 3.92 | 821.2 | 839.5 | 851 | 895.7 | 919.5 | 98.3 | 56.2 |  | Fy [N] | 10 | 1247 | 25.9 | 2.08 | 1206 | 1221.5 | 1255 | 1263.3 | 1289 | 83 | 41.8
| 0.5 | 0.2373 | 1.6218 | 2.1985 | 366.14 | 769.66 | 1525.2 |  | Fz [N] | 10 | 764.99 | 24.4 | 3.19 | 712.6 | 748.75 | 767.3 | 784.88 | 795.7 | 83.1 | 36.13 |  | Fz | 10 | 1881.9 | 57.1 | 3.03 | 1793 | 1837.3 | 1873 | 1937.5 | 1952 | 159 | 100.3 |  | Fz [N] | 10 | 2791.4 | 54.7 | 1.96 | 2733 | 2740.5 | 2785.5 | 2833.8 | 2882 | 149 | 93.3
| 0.6 | 0.251 | 1.4941 | 1.9663 | 451.03 | 863.58 | 1881.9 | Hloubka řezu ap 0,2 mm | Ra [μm] | 10 | 0.3 | 0.06 | 19.85 | 0.22 | 0.24 | 0.29 | 0.36 | 0.39 | 0.162 | 0.112 | Hloubka řezu ap 0,7 mm | Ra | 10 | 0.27 | 0.053 | 19.39 | 0.22 | 0.23 | 0.25 | 0.31 | 0.39 | 0.169 | 0.076 | Hloubka řezu ap 1,2 mm | Ra [μm] | 10 | 0.25 | 0.037 | 14.75 | 0.21 | 0.22 | 0.24 | 0.27 | 0.32 | 0.107 | 0.051
| 0.7 | 0.2721 | 1.6938 | 2.3533 | 537.79 | 905.59 | 2146.9 |  | Rz [μm] | 10 | 1.58 | 0.391 | 24.82 | 1.06 | 1.23 | 1.58 | 1.96 | 2.18 | 1.126 | 0.731 |  | Rz | 10 | 1.69 | 0.392 | 23.17 | 1.25 | 1.35 | 1.62 | 1.91 | 2.48 | 1.231 | 0.563 |  | Rz [μm] | 10 | 1.52 | 0.236 | 15.56 | 1.2 | 1.3 | 1.51 | 1.64 | 1.95 | 0.75 | 0.342
| 0.8 | 0.2335 | 1.5949 | 2.1916 | 613.8 | 974.41 | 2313.9 |  | Rt [μm] | 10 | 2.2 | 0.55 | 25 | 1.45 | 1.72 | 2.27 | 2.7 | 3.1 | 1.646 | 0.975 |  | Rt | 10 | 2.35 | 0.588 | 24.97 | 1.56 | 1.8 | 2.43 | 2.91 | 3.21 | 1.655 | 1.111 |  | Rt [μm] | 10 | 2.04 | 0.396 | 19.42 | 1.5 | 1.77 | 1.95 | 2.34 | 2.67 | 1.177 | 0.577
| 0.9 | 0.2833 | 1.7764 | 2.4039 | 697.02 | 1029.46 | 2460.5 |  | Fx [N] | 10 | 184 | 33.1 | 18.01 | 137.9 | 154.6 | 185.6 | 216.9 | 222.3 | 84.4 | 62.3 |  | Fx | 10 | 537.79 | 23.63 | 4.39 | 503 | 510.6 | 545.25 | 556.4 | 570.5 | 67.5 | 45.8 |  | Fx [N] | 10 | 748.6 | 71.8 | 9.6 | 666.5 | 679.9 | 732.3 | 841.9 | 849.1 | 182.6 | 162
| 1 | 0.2856 | 1.6375 | 2.2408 | 799.36 | 1186.8 | 2680.4 |  | Fy [N] | 10 | 379.4 | 7.92 | 2.09 | 362.6 | 375.58 | 381.5 | 384.75 | 388.4 | 25.8 | 9.17 |  | Fy | 10 | 905.6 | 34.3 | 3.79 | 849.4 | 877.2 | 908.3 | 927.5 | 963.7 | 114.3 | 50.4 |  | Fy [N] | 10 | 1337.6 | 8.77 | 0.66 | 1319 | 1332.8 | 1339.5 | 1342.3 | 1351 | 32 | 9.5
| 1.1 | 0.325 | 1.7029 | 2.3925 | 804.06 | 1247 | 2791.4 |  | Fz [N] | 10 | 931.91 | 28.39 | 3.05 | 892.3 | 907.93 | 934.8 | 958.8 | 971.2 | 78.9 | 50.88 |  | Fz | 10 | 2146.9 | 48.6 | 2.26 | 2096 | 2104.3 | 2126 | 2203 | 2220 | 124 | 98.8 |  | Fz [N] | 10 | 2687.1 | 58.4 | 2.18 | 2600 | 2626.3 | 2697.5 | 2744.8 | 2752 | 152 | 118.5
| 1.2 | 0.2491 | 1.5188 | 2.0406 | 748.63 | 1337.6 | 2687.1 | Hloubka řezu ap 0,3 mm | Ra [μm] | 10 | 0.35 | 0.081 | 23.22 | 0.19 | 0.28 | 0.36 | 0.41 | 0.48 | 0.288 | 0.123 | Hloubka řezu ap 0,8 mm | Ra | 10 | 0.23 | 0.026 | 11.21 | 0.19 | 0.22 | 0.23 | 0.25 | 0.29 | 0.098 | 0.03 | Hloubka řezu ap 1,3 mm | Ra [μm] | 10 | 0.3 | 0.056 | 18.59 | 0.21 | 0.25 | 0.33 | 0.34 | 0.37 | 0.161 | 0.091
| 1.3 | 0.3012 | 1.824 | 2.9226 | 761.09 | 1358.8 | 2558 |  | Rz [μm] | 10 | 1.73 | 0.485 | 28.07 | 0.99 | 1.36 | 1.69 | 2.03 | 2.52 | 1.531 | 0.677 |  | Rz | 10 | 1.59 | 0.152 | 9.55 | 1.31 | 1.45 | 1.63 | 1.72 | 1.76 | 0.45 | 0.274 |  | Rz [μm] | 10 | 1.82 | 0.373 | 20.43 | 1.33 | 1.53 | 1.79 | 2.09 | 2.58 | 1.247 | 0.558
| 1.4 | 0.1943 | 1.2123 | 1.7941 | 735.23 | 1386 | 2489.3 |  | Rt [μm] | 10 | 2.43 | 0.726 | 29.93 | 1.26 | 1.94 | 2.45 | 2.83 | 3.63 | 2.372 | 0.894 |  | Rt | 10 | 2.19 | 0.321 | 14.64 | 1.61 | 1.95 | 2.18 | 2.52 | 2.61 | 0.992 | 0.572 |  | Rt [μm] | 10 | 2.92 | 0.565 | 19.34 | 2.32 | 2.41 | 2.83 | 3.4 | 3.88 | 1.552 | 0.99
| 1.5 | 0.4323 | 2.1298 | 2.7305 | 526.09 | 1265.9 | 1833.5 |  | Fx [N] | 10 | 237.9 | 36.5 | 15.36 | 177.9 | 200.4 | 248.7 | 267.5 | 284.4 | 106.5 | 67.2 |  | Fx | 10 | 613.8 | 38.6 | 6.29 | 571 | 587.1 | 606.6 | 628.8 | 699.2 | 128.2 | 41.7 |  | Fx [N] | 10 | 761.1 | 69.1 | 9.08 | 687.2 | 699.6 | 752.7 | 795.7 | 897.6 | 210.4 | 96.1
[9 empty] | Fy [N] | 10 | 466.45 | 16.92 | 3.63 | 432.3 | 461.43 | 470.15 | 478.83 | 481.6 | 49.3 | 17.4 |  | Fy | 10 | 974.41 | 24.62 | 2.53 | 935.6 | 957.3 | 973.3 | 991.43 | 1015 | 79.4 | 34.13 |  | Fy [N] | 10 | 1358.8 | 17.2 | 1.26 | 1334 | 1345 | 1357.5 | 1373.3 | 1386 | 52 | 28.3
| n - počet měření | [7 empty] | Fz [N] | 10 | 1137.1 | 53.1 | 4.67 | 1062 | 1091.3 | 1121.5 | 1187 | 1223 | 161 | 95.8 |  | Fz | 10 | 2313.9 | 27.1 | 1.17 | 2268 | 2290.5 | 2316 | 2340 | 2349 | 81 | 49.5 |  | Fz [N] | 10 | 2558 | 55.6 | 2.17 | 2452 | 2515.5 | 2573.5 | 2595 | 2644 | 192 | 79.5
| x - průměr | [6 empty] | Hloubka řezu ap 0,4 mm | Ra [μm] | 10 | 0.32 | 0.036 | 11.44 | 0.27 | 0.28 | 0.32 | 0.36 | 0.36 | 0.092 | 0.078 | Hloubka řezu ap 0,9 mm | Ra | 10 | 0.28 | 0.039 | 13.78 | 0.23 | 0.25 | 0.28 | 0.33 | 0.33 | 0.108 | 0.08 | Hloubka řezu ap 1,4 mm | Ra [μm] | 10 | 0.19 | 0.022 | 11.57 | 0.17 | 0.18 | 0.19 | 0.21 | 0.24 | 0.074 | 0.028
| s - směrodatná odchylka | [7 empty] | Rz [μm] | 10 | 1.58 | 0.253 | 16.07 | 1.19 | 1.38 | 1.61 | 1.76 | 1.97 | 0.785 | 0.39 |  | Rz | 10 | 1.78 | 0.269 | 15.16 | 1.45 | 1.59 | 1.67 | 2 | 2.3 | 0.851 | 0.411 |  | Rz [μm] | 10 | 1.21 | 0.117 | 9.64 | 1.08 | 1.11 | 1.2 | 1.3 | 1.43 | 0.348 | 0.197
[9 empty] | Rt [μm] | 10 | 1.99 | 0.226 | 11.35 | 1.49 | 1.88 | 2.05 | 2.12 | 2.31 | 0.821 | 0.236 |  | Rt | 10 | 2.4 | 0.542 | 22.55 | 1.84 | 1.99 | 2.17 | 2.75 | 3.55 | 1.702 | 0.754 |  | Rt [μm] | 10 | 1.79 | 0.364 | 20.31 | 1.37 | 1.46 | 1.75 | 2.09 | 2.51 | 1.133 | 0.624
[9 empty] | Fx [N] | 10 | 168.7 | 36.4 | 21.59 | 133.1 | 137.8 | 156.5 | 204.6 | 225.3 | 92.2 | 66.8 |  | Fx | 10 | 697 | 66 | 9.47 | 597.1 | 635.6 | 709.5 | 753.2 | 798.4 | 201.3 | 117.6 |  | Fx [N] | 10 | 735.2 | 72.5 | 9.86 | 653.9 | 673.5 | 702.1 | 814.9 | 826.7 | 172.8 | 141.3
[9 empty] | Fy [N] | 10 | 517.51 | 14.21 | 2.75 | 490.2 | 508.75 | 516.4 | 530.05 | 536.4 | 46.2 | 21.3 |  | Fy | 10 | 1029.5 | 34 | 3.3 | 994.6 | 1004.8 | 1020 | 1049.3 | 1111 | 116.4 | 44.5 |  | Fy [N] | 10 | 1386 | 41.1 | 2.97 | 1329 | 1338.8 | 1386 | 1428 | 1438 | 109 | 89.3
[9 empty] | Fz [N] | 10 | 1194.6 | 28.3 | 2.37 | 1158 | 1174.8 | 1187.5 | 1225 | 1241 | 83 | 50.3 |  | Fz | 10 | 2460.5 | 33.7 | 1.37 | 2422 | 2431 | 2452.5 | 2486.8 | 2524 | 102 | 55.8 |  | Fz [N] | 10 | 2489.3 | 138.9 | 5.58 | 2307 | 2371 | 2458 | 2637 | 2659 | 352 | 266
[8 empty] | Hloubka řezu ap 0,5 mm | Ra [μm] | 10 | 0.24 | 0.032 | 13.4 | 0.19 | 0.22 | 0.23 | 0.26 | 0.29 | 0.099 | 0.04 | Hloubka řezu ap 1 mm | Ra | 10 | 0.29 | 0.034 | 11.93 | 0.22 | 0.26 | 0.29 | 0.3 | 0.35 | 0.127 | 0.037 | Hloubka řezu ap 1,5 mm | Ra [μm] | 10 | 0.43 | 0.07 | 16.14 | 0.35 | 0.36 | 0.42 | 0.49 | 0.55 | 0.202 | 0.13
[9 empty] | Rz [μm] | 10 | 1.62 | 0.274 | 16.92 | 1.27 | 1.37 | 1.56 | 1.82 | 2.12 | 0.851 | 0.448 |  | Rz | 10 | 1.64 | 0.226 | 13.81 | 1.21 | 1.54 | 1.6 | 1.72 | 2.1 | 0.887 | 0.182 |  | Rz [μm] | 10 | 2.13 | 0.38 | 17.86 | 1.58 | 1.72 | 2.13 | 2.45 | 2.68 | 1.104 | 0.73
[9 empty] | Rt [μm] | 10 | 2.2 | 0.291 | 13.23 | 1.66 | 2.01 | 2.28 | 2.45 | 2.48 | 0.814 | 0.437 |  | Rt | 10 | 2.24 | 0.528 | 23.56 | 1.43 | 1.96 | 2.04 | 2.59 | 3.32 | 1.892 | 0.63 |  | Rt [μm] | 10 | 2.73 | 0.329 | 12.06 | 2.16 | 2.51 | 2.78 | 2.94 | 3.27 | 1.113 | 0.423
[9 empty] | Fx [N] | 10 | 366.14 | 25.94 | 7.09 | 330.9 | 341.18 | 369.15 | 388.85 | 407.8 | 76.9 | 47.67 |  | Fx | 10 | 799.4 | 72.7 | 9.09 | 679.2 | 756.7 | 797.5 | 838.2 | 957.3 | 278.1 | 81.5 |  | Fx [N] | 10 | 526.1 | 48.5 | 9.23 | 451.4 | 477.1 | 531.4 | 564.2 | 593.1 | 141.7 | 87.1
[9 empty] | Fy [N] | 10 | 769.7 | 32.6 | 4.24 | 724.1 | 750 | 763.9 | 787.7 | 837.6 | 113.5 | 37.7 |  | Fy | 10 | 1186.8 | 25.2 | 2.12 | 1159 | 1164 | 1184 | 1208 | 1228 | 69 | 44 |  | Fy [N] | 10 | 1265.9 | 16.6 | 1.31 | 1232 | 1255.5 | 1265 | 1280.8 | 1285 | 53 | 25.3
[9 empty] | Fz [N] | 10 | 1525.2 | 66.7 | 4.38 | 1413 | 1457 | 1560 | 1578 | 1584 | 171 | 121 |  | Fz | 10 | 2680.4 | 46 | 1.72 | 2611 | 2641 | 2685.5 | 2711.5 | 2756 | 145 | 70.5 |  | Fz [N] | 10 | 1833.5 | 52.3 | 2.85 | 1773 | 1789.3 | 1822.5 | 1874.8 | 1921 | 148 | 85.5
[9 empty] | Radiální záběr ae 4 mm | [12 empty] | Radiální záběr ae 8 mm | [12 empty] | Radiální záběr ae 12 mm
| ae 4 [mm] | [7 empty] | Proměnná | n [-] | x | s | Variační koeficient [%] | Minimum | Q1 | Medián | Q3 | Maximum | Variační rozpětí | IQR |  | Proměnná | n [-] | x | s | Variační koeficient [%] | Minimum | Q1 | Medián | Q3 | Maximum | Variační rozpětí | IQR |  | Proměnná | n [-] | x | s | Variační koeficient [%] | Minimum | Q1 | Medián | Q3 | Maximum | Variační rozpětí | IQR
| ap [mm] | Ra [μm] | Rz [μm] | Rt [μm] | Fx [N] | Fy [N] | Fz [N] | Hloubka řezu ap 1 mm | Ra [μm] | 10 | 0.18 | 0.0298 | 16.96 | 0.13 | 0.15 | 0.18 | 0.19 | 0.22 | 0.093 | 0.048 | Hloubka řezu ap 1 mm | Ra [μm] | 10 | 0.25 | 0.0266 | 10.81 | 0.21 | 0.22 | 0.25 | 0.27 | 0.29 | 0.079 | 0.0505 | Hloubka řezu ap 1 mm | Ra [μm] | 10 | 0.2 | 0.0306 | 15.26 | 0.15 | 0.18 | 0.2 | 0.21 | 0.26 | 0.108 | 0.03
| 0.2 | 0.3564 | 1.9609 | 2.9093 | 60.122 | 392.25 | 1175.2 |  | Rz [μm] | 10 | 1.1 | 0.1928 | 17.47 | 0.82 | 0.94 | 1.12 | 1.22 | 1.47 | 0.65 | 0.2823 |  | Rz [μm] | 10 | 1.41 | 0.224 | 15.85 | 1.18 | 1.24 | 1.4 | 1.52 | 1.93 | 0.749 | 0.2843 |  | Rz [μm] | 10 | 1.14 | 0.1998 | 17.51 | 0.9 | 0.96 | 1.12 | 1.31 | 1.45 | 0.555 | 0.345
| 0.4 | 0.2537 | 1.326 | 1.8121 | 82.686 | 665.18 | 1659.6 |  | Rt [μm] | 10 | 1.59 | 0.2703 | 17.03 | 1.24 | 1.4 | 1.55 | 1.83 | 2.08 | 0.839 | 0.4353 |  | Rt [μm] | 10 | 1.89 | 0.349 | 18.44 | 1.42 | 1.57 | 1.86 | 2.14 | 2.44 | 1.02 | 0.572 |  | Rt [μm] | 10 | 1.44 | 0.2668 | 18.54 | 1.09 | 1.21 | 1.4 | 1.7 | 1.85 | 0.76 | 0.493
| 0.6 | 0.1957 | 1.2147 | 1.6906 | 109.265 | 864.26 | 1917.4 |  | Fx [N] | 10 | 144.63 | 30.21 | 20.89 | 110.8 | 120.43 | 137.1 | 168.98 | 206.9 | 96.1 | 48.55 |  | Fx [N] | 10 | 164 | 48.4 | 29.51 | 116.7 | 124 | 146.1 | 188.8 | 266.8 | 150.1 | 64.8 |  | Fx [N] | 10 | 734.1 | 33.3 | 4.54 | 690 | 702 | 739.2 | 759.7 | 785.1 | 95.1 | 57.7
| 0.8 | 0.1983 | 1.2859 | 1.7994 | 110.973 | 1014.69 | 2300.4 |  | Fy [N] | 10 | 1203.2 | 22 | 1.83 | 1171 | 1185.8 | 1202 | 1221.8 | 1237 | 66 | 36 |  | Fy [N] | 10 | 1001.3 | 15.8 | 1.58 | 981.5 | 987.1 | 996.9 | 1015.3 | 1025 | 43.5 | 28.2 |  | Fy [N] | 10 | 1070.1 | 25.3 | 2.37 | 1029 | 1043.8 | 1075 | 1094.3 | 1098 | 69 | 50.5
| 1 | 0.1754 | 1.1037 | 1.5874 | 144.63 | 1203.2 | 2505.8 |  | Fz [N] | 10 | 2505.8 | 28.9 | 1.15 | 2457 | 2475.8 | 2515.5 | 2528 | 2544 | 87 | 52.3 |  | Fz [N] | 10 | 1570.8 | 43.8 | 2.79 | 1501 | 1531.3 | 1588 | 1607 | 1627 | 126 | 75.8 |  | Fz [N] | 10 | 1770.6 | 71 | 4.01 | 1686 | 1715.8 | 1755.5 | 1830.3 | 1905 | 219 | 114.5
[8 empty] | Hloubka řezu ap 0,8 mm | Ra [μm] | 10 | 0.2 | 0.0246 | 12.42 | 0.16 | 0.17 | 0.21 | 0.22 | 0.22 | 0.06 | 0.0478 | Hloubka řezu ap 0,8 mm | Ra [μm] | 10 | 0.25 | 0.0247 | 10.04 | 0.21 | 0.23 | 0.24 | 0.26 | 0.29 | 0.077 | 0.0365 | Hloubka řezu ap 0,8 mm | Ra [μm] | 10 | 0.26 | 0.0867 | 33.09 | 0.15 | 0.18 | 0.27 | 0.33 | 0.4 | 0.252 | 0.146
| ae 8 [mm] | [7 empty] | Rz [μm] | 10 | 1.29 | 0.1417 | 11.02 | 1.05 | 1.15 | 1.33 | 1.36 | 1.5 | 0.452 | 0.2095 |  | Rz [μm] | 10 | 1.39 | 0.24 | 17.21 | 1.12 | 1.16 | 1.36 | 1.57 | 1.88 | 0.764 | 0.4038 |  | Rz [μm] | 10 | 1.42 | 0.3031 | 21.37 | 0.95 | 1.06 | 1.48 | 1.69 | 1.82 | 0.871 | 0.628
| ap [mm] | Ra [μm] | Rz [μm] | Rt [μm] | Fx [N] | Fy [N] | Fz [N] |  | Rt [μm] | 10 | 1.78 | 0.2474 | 13.91 | 1.44 | 1.52 | 1.8 | 1.92 | 2.25 | 0.814 | 0.405 |  | Rt [μm] | 10 | 1.87 | 0.3094 | 16.57 | 1.56 | 1.59 | 1.83 | 2.02 | 2.55 | 0.987 | 0.4342 |  | Rt [μm] | 10 | 1.98 | 0.2148 | 10.87 | 1.53 | 1.87 | 1.98 | 2.17 | 2.28 | 0.758 | 0.3
| 0.2 | 0.248 | 1.4343 | 2.0258 | 62.101 | 423.72 | 976.9 |  | Fx [N] | 10 | 110.97 | 24.09 | 21.71 | 83.66 | 91.55 | 105.85 | 135.83 | 151.1 | 67.44 | 44.28 |  | Fx [N] | 10 | 161.8 | 43 | 26.55 | 103.5 | 120.6 | 162.6 | 192 | 225.1 | 121.6 | 71.4 |  | Fx [N] | 10 | 652.7 | 48 | 7.35 | 565.8 | 612.6 | 671 | 686.3 | 718.2 | 152.4 | 73.7
| 0.4 | 0.2455 | 1.3785 | 1.8371 | 146.24 | 630.3 | 1317.2 |  | Fy [N] | 10 | 1014.7 | 24 | 2.36 | 978.9 | 993 | 1014.5 | 1036.5 | 1055 | 76.1 | 43.6 |  | Fy [N] | 10 | 922.66 | 17.9 | 1.94 | 891.8 | 906.33 | 929.85 | 934.05 | 948.9 | 57.1 | 27.73 |  | Fy [N] | 10 | 950.33 | 21.61 | 2.27 | 905.4 | 936.3 | 954.95 | 964.88 | 981 | 75.6 | 28.58
| 0.6 | 0.2271 | 1.2931 | 1.7105 | 146.078 | 817.38 | 1576.2 |  | Fz [N] | 10 | 2300.4 | 28.9 | 1.26 | 2254 | 2282.5 | 2293.5 | 2322.8 | 2354 | 100 | 40.3 |  | Fz [N] | 10 | 1587.1 | 44.6 | 2.81 | 1515 | 1544.8 | 1599.5 | 1614.8 | 1645 | 130 | 70 |  | Fz [N] | 10 | 1794.4 | 59.9 | 3.34 | 1725 | 1752.3 | 1763.5 | 1849.5 | 1901 | 176 | 97.3
| 0.8 | 0.2455 | 1.3943 | 1.8675 | 161.81 | 922.66 | 1587.1 | Hloubka řezu ap 0,6 mm | Ra [μm] | 10 | 0.2 | 0.0246 | 12.59 | 0.16 | 0.17 | 0.2 | 0.21 | 0.24 | 0.079 | 0.039 | Hloubka řezu ap 0,6 mm | Ra [μm] | 10 | 0.23 | 0.0216 | 9.51 | 0.2 | 0.2 | 0.23 | 0.25 | 0.26 | 0.06 | 0.0455 | Hloubka řezu ap 0,6 mm | Ra [μm] | 10 | 0.36 | 0.0702 | 19.29 | 0.23 | 0.33 | 0.38 | 0.41 | 0.48 | 0.246 | 0.079
| 1 | 0.246 | 1.4137 | 1.8937 | 163.97 | 1001.32 | 1570.8 |  | Rz [μm] | 10 | 1.21 | 0.1465 | 12.06 | 0.96 | 1.12 | 1.22 | 1.32 | 1.46 | 0.505 | 0.1973 |  | Rz [μm] | 10 | 1.29 | 0.173 | 13.38 | 1.02 | 1.16 | 1.32 | 1.39 | 1.6 | 0.577 | 0.2345 |  | Rz [μm] | 10 | 1.8 | 0.2861 | 15.93 | 1.25 | 1.65 | 1.82 | 1.99 | 2.18 | 0.932 | 0.344
[9 empty] | Rt [μm] | 10 | 1.69 | 0.1682 | 9.95 | 1.33 | 1.61 | 1.73 | 1.8 | 1.94 | 0.608 | 0.192 |  | Rt [μm] | 10 | 1.71 | 0.325 | 19 | 1.39 | 1.46 | 1.62 | 1.94 | 2.41 | 1.016 | 0.482 |  | Rt [μm] | 10 | 2.31 | 0.397 | 17.18 | 1.79 | 2.04 | 2.32 | 2.48 | 3.15 | 1.36 | 0.434
| ae 12 [mm] | [7 empty] | Fx [N] | 10 | 109.27 | 26.49 | 24.24 | 75.16 | 88.87 | 101.64 | 130.25 | 158.9 | 83.74 | 41.38 |  | Fx [N] | 10 | 146.1 | 34.9 | 23.88 | 97.7 | 115.4 | 147.3 | 172.7 | 200.7 | 103 | 57.4 |  | Fx [N] | 10 | 614.44 | 15.39 | 2.5 | 595.3 | 599.23 | 617.5 | 627.3 | 636.7 | 41.4 | 28.08
| ap [mm] | Ra [μm] | Rz [μm] | Rt [μm] | Fx [N] | Fy [N] | Fz [N] |  | Fy [N] | 10 | 864.26 | 18.96 | 2.19 | 841.9 | 848.53 | 861.2 | 876.53 | 901.3 | 59.4 | 28 |  | Fy [N] | 10 | 817.38 | 11.24 | 1.38 | 799.6 | 809.23 | 817.05 | 823.35 | 837.2 | 37.6 | 14.13 |  | Fy [N] | 10 | 829 | 31.5 | 3.8 | 770.1 | 811.85 | 831.65 | 857.4 | 859.6 | 89.5 | 45.55
| 0.2 | 0.3434 | 1.9389 | 2.7028 | 368.96 | 491.17 | 1328 |  | Fz [N] | 10 | 1917.4 | 38.3 | 2 | 1858 | 1889 | 1912 | 1956.5 | 1966 | 108 | 67.5 |  | Fz [N] | 10 | 1576.2 | 42.6 | 2.7 | 1505 | 1542.5 | 1579.5 | 1619.3 | 1632 | 127 | 76.8 |  | Fz [N] | 10 | 1676.1 | 83.3 | 4.97 | 1576 | 1598.5 | 1651.5 | 1760.5 | 1798 | 222 | 162
| 0.4 | 0.2112 | 1.3107 | 1.6637 | 456.74 | 665.73 | 1439.3 | Hloubka řezu ap 0,4 mm | Ra [μm] | 10 | 0.25 | 0.0377 | 14.86 | 0.2 | 0.23 | 0.25 | 0.29 | 0.32 | 0.12 | 0.0607 | Hloubka řezu ap 0,4 mm | Ra [μm] | 10 | 0.25 | 0.0484 | 19.7 | 0.18 | 0.2 | 0.24 | 0.28 | 0.34 | 0.157 | 0.0763 | Hloubka řezu ap 0,4 mm | Ra [μm] | 10 | 0.21 | 0.0389 | 18.42 | 0.17 | 0.18 | 0.21 | 0.23 | 0.29 | 0.122 | 0.053
| 0.6 | 0.364 | 1.7955 | 2.3096 | 614.44 | 829 | 1676.1 |  | Rz [μm] | 10 | 1.33 | 0.1718 | 12.96 | 1.13 | 1.18 | 1.28 | 1.5 | 1.64 | 0.514 | 0.32 |  | Rz [μm] | 10 | 1.38 | 0.2565 | 18.6 | 1.03 | 1.18 | 1.37 | 1.55 | 1.86 | 0.827 | 0.373 |  | Rz [μm] | 10 | 1.31 | 0.1838 | 14.02 | 1.03 | 1.16 | 1.32 | 1.4 | 1.67 | 0.642 | 0.24
| 0.8 | 0.2621 | 1.4183 | 1.9759 | 652.65 | 950.33 | 1794.4 |  | Rt [μm] | 10 | 1.81 | 0.2205 | 12.17 | 1.38 | 1.7 | 1.84 | 1.95 | 2.18 | 0.797 | 0.2482 |  | Rt [μm] | 10 | 1.84 | 0.3122 | 16.99 | 1.24 | 1.59 | 1.9 | 2.04 | 2.25 | 1.017 | 0.447 |  | Rt [μm] | 10 | 1.66 | 0.3014 | 18.12 | 1.31 | 1.48 | 1.53 | 1.83 | 2.35 | 1.042 | 0.356
| 1 | 0.2006 | 1.141 | 1.4391 | 734.14 | 1070.1 | 1770.6 |  | Fx [N] | 10 | 82.69 | 22.31 | 26.98 | 54.64 | 60.12 | 82.69 | 108.03 | 113.6 | 58.96 | 47.9 |  | Fx [N] | 10 | 146.24 | 26.24 | 17.94 | 105 | 130 | 135.55 | 174.4 | 187 | 82 | 44.4 |  | Fx [N] | 10 | 456.74 | 27.73 | 6.07 | 405 | 440.45 | 456.15 | 479.5 | 497.8 | 92.8 | 39.05
[9 empty] | Fy [N] | 10 | 665.18 | 26.29 | 3.95 | 605.3 | 656.95 | 672 | 679.25 | 698.4 | 93.1 | 22.3 |  | Fy [N] | 10 | 630.3 | 5.55 | 0.88 | 619.5 | 626.75 | 630.7 | 635.3 | 636.6 | 17.1 | 8.55 |  | Fy [N] | 10 | 665.7 | 33.9 | 5.09 | 612.7 | 625.1 | 679.5 | 685.9 | 710.1 | 97.4 | 60.8
[9 empty] | Fz [N] | 10 | 1659.6 | 64 | 3.86 | 1523 | 1614 | 1676 | 1710.5 | 1731 | 208 | 96.5 |  | Fz [N] | 10 | 1317.2 | 49.1 | 3.73 | 1253 | 1278.3 | 1313 | 1347.3 | 1411 | 158 | 69 |  | Fz [N] | 10 | 1439.3 | 22.3 | 1.55 | 1399 | 1423.3 | 1442.5 | 1456.3 | 1465 | 66 | 33
[8 empty] | Hloubka řezu ap 0,2 mm | Ra [μm] | 10 | 0.36 | 0.0412 | 11.56 | 0.29 | 0.34 | 0.35 | 0.38 | 0.44 | 0.149 | 0.047 | Hloubka řezu ap 0,2 mm | Ra [μm] | 10 | 0.25 | 0.0752 | 30.33 | 0.15 | 0.18 | 0.24 | 0.31 | 0.36 | 0.212 | 0.1285 | Hloubka řezu ap 0,2 mm | Ra [μm] | 10 | 0.34 | 0.0789 | 22.98 | 0.24 | 0.27 | 0.34 | 0.39 | 0.47 | 0.229 | 0.12
[9 empty] | Rz [μm] | 10 | 1.96 | 0.302 | 15.4 | 1.59 | 1.74 | 1.9 | 2.15 | 2.64 | 1.043 | 0.4083 |  | Rz [μm] | 10 | 1.43 | 0.2895 | 20.18 | 0.97 | 1.15 | 1.47 | 1.66 | 1.83 | 0.856 | 0.5123 |  | Rz [μm] | 10 | 1.94 | 0.471 | 24.27 | 1.32 | 1.61 | 1.91 | 2.12 | 2.95 | 1.633 | 0.51
[9 empty] | Rt [μm] | 10 | 2.91 | 0.356 | 12.24 | 2.47 | 2.6 | 2.85 | 3.17 | 3.54 | 1.072 | 0.572 |  | Rt [μm] | 10 | 2.03 | 0.385 | 19.02 | 1.29 | 1.65 | 2.07 | 2.41 | 2.41 | 1.127 | 0.76 |  | Rt [μm] | 10 | 2.7 | 0.583 | 21.58 | 1.91 | 2.35 | 2.65 | 2.88 | 3.93 | 2.017 | 0.527
[9 empty] | Fx [N] | 10 | 60.12 | 17.9 | 29.77 | 38.57 | 43.85 | 58.62 | 77.6 | 87.91 | 49.34 | 33.74 |  | Fx [N] | 10 | 62.1 | 13.94 | 22.45 | 45.7 | 50.23 | 57.57 | 74.96 | 82.88 | 37.18 | 24.73 |  | Fx [N] | 10 | 368.96 | 18.89 | 5.12 | 337.6 | 352.68 | 371.25 | 383.08 | 397.2 | 59.6 | 30.4
[9 empty] | Fy [N] | 10 | 392.25 | 10.32 | 2.63 | 372.1 | 387.2 | 392.95 | 400.3 | 404.7 | 32.6 | 13.1 |  | Fy [N] | 10 | 423.72 | 13.34 | 3.15 | 397.8 | 416 | 428.15 | 432.4 | 439.1 | 41.3 | 16.4 |  | Fy [N] | 10 | 491.2 | 39.5 | 8.04 | 424.6 | 454.6 | 502.6 | 522.6 | 532.7 | 108.1 | 68
[9 empty] | Fz [N] | 10 | 1175.2 | 19.6 | 1.66 | 1137 | 1163 | 1175 | 1190 | 1204 | 67 | 27 |  | Fz [N] | 10 | 976.9 | 34.4 | 3.52 | 930.8 | 944.3 | 976.1 | 1003.8 | 1030 | 99.2 | 59.5 |  | Fz [N] | 10 | 1328 | 60.6 | 4.57 | 1232 | 1286.3 | 1329 | 1366 | 1434 | 202 | 79.8
| ae 16 [mm] | [7 empty] | Radiální záběr ae 16 mm | [12 empty] | Radiální záběr ae 20 mm
| ap [mm] | Ra [μm] | Rz [μm] | Rt [μm] | Fx [N] | Fy [N] | Fz [N] |  | Proměnná | n [-] | x | s | Variační koeficient [%] | Minimum | Q1 | Medián | Q3 | Maximum | Variační rozpětí | IQR |  | Proměnná | n [-] | x | s | Variační koeficient [%] | Minimum | Q1 | Medián | Q3 | Maximum | Variační rozpětí | IQR
| 0.2 | 0.5966 | 3.3263 | 4.3777 | 324.77 | 327.47 | 1067.7 | Hloubka řezu ap 1 mm | Ra [μm] | 10 | 0.44 | 0.1053 | 23.9 | 0.32 | 0.33 | 0.42 | 0.57 | 0.59 | 0.269 | 0.237 | Hloubka řezu ap 1 mm | Ra [μm] | 10 | 0.21 | 0.0299 | 14.2 | 0.17 | 0.19 | 0.21 | 0.23 | 0.26 | 0.096 | 0.043
| 0.4 | 0.5292 | 2.6968 | 3.5312 | 712.8784 | 576.44 | 1930.2 |  | Rz [μm] | 10 | 2.18 | 0.578 | 26.46 | 1.39 | 1.71 | 2.02 | 2.83 | 3.01 | 1.621 | 1.116 |  | Rz [μm] | 10 | 1.21 | 0.1535 | 12.67 | 1.03 | 1.07 | 1.17 | 1.37 | 1.44 | 0.417 | 0.3035
| 0.6 | 0.3994 | 1.9598 | 2.5349 | 1038.86 | 906.04 | 3061.3 |  | Rt [μm] | 10 | 2.79 | 0.611 | 21.89 | 1.98 | 2.23 | 2.7 | 3.41 | 3.64 | 1.659 | 1.179 |  | Rt [μm] | 10 | 1.63 | 0.2363 | 14.49 | 1.31 | 1.41 | 1.65 | 1.83 | 2.01 | 0.704 | 0.4248
| 0.8 | 0.391 | 2.0309 | 2.5702 | 1202.7 | 988.58 | 3443.4 |  | Fx [N] | 10 | 1408.8 | 35.5 | 2.52 | 1338 | 1388.5 | 1407.5 | 1435 | 1460 | 122 | 46.5 |  | Fx [N] | 10 | 760.77 | 17.67 | 2.32 | 731.2 | 746.35 | 760 | 776.95 | 787.4 | 56.2 | 30.6
| 1 | 0.4405 | 2.1825 | 2.7917 | 1408.8 | 1131.1 | 3632.3 |  | Fy [N] | 10 | 1131.1 | 25.6 | 2.27 | 1097 | 1111.3 | 1123.5 | 1160 | 1171 | 74 | 48.8 |  | Fy [N] | 10 | 633.37 | 20.94 | 3.31 | 598.3 | 621 | 627.75 | 654.68 | 659.7 | 61.4 | 33.68
[9 empty] | Fz [N] | 10 | 3632.3 | 99.7 | 2.74 | 3425 | 3570.8 | 3654 | 3703.3 | 3765 | 340 | 132.5 |  | Fz [N] | 10 | 1248.5 | 45.3 | 3.63 | 1190 | 1207.5 | 1246 | 1290.5 | 1317 | 127 | 83
| ae 20 [mm] | [6 empty] | Hloubka řezu ap 0,8 mm | Ra [μm] | 10 | 0.39 | 0.0598 | 15.31 | 0.28 | 0.35 | 0.39 | 0.44 | 0.47 | 0.189 | 0.096 | Hloubka řezu ap 0,8 mm | Ra [μm] | 10 | 0.23 | 0.0369 | 15.82 | 0.16 | 0.21 | 0.23 | 0.26 | 0.29 | 0.13 | 0.055
| ap [mm] | Ra [μm] | Rz [μm] | Rt [μm] | Fx [N] | Fy [N] | Fz [N] |  | Rz [μm] | 10 | 2.03 | 0.351 | 17.27 | 1.52 | 1.75 | 2.02 | 2.39 | 2.52 | 1.001 | 0.634 |  | Rz [μm] | 10 | 1.31 | 0.1522 | 11.63 | 1 | 1.21 | 1.34 | 1.41 | 1.5 | 0.504 | 0.201
| 0.2 | 0.2796 | 1.866 | 2.781 | 301.63 | 315.86 | 1020.91 |  | Rt [μm] | 10 | 2.57 | 0.368 | 14.33 | 2.01 | 2.27 | 2.51 | 2.94 | 3.09 | 1.078 | 0.672 |  | Rt [μm] | 10 | 1.64 | 0.215 | 13.1 | 1.24 | 1.45 | 1.7 | 1.84 | 1.91 | 0.669 | 0.3815
| 0.4 | 0.2114 | 1.3076 | 1.9355 | 486.98 | 463 | 1205.4 |  | Fx [N] | 10 | 1202.7 | 44.6 | 3.71 | 1143 | 1154 | 1208 | 1242.5 | 1268 | 125 | 88.5 |  | Fx [N] | 10 | 712.31 | 17.06 | 2.39 | 683.7 | 698.13 | 716.15 | 722.93 | 740.5 | 56.8 | 24.8
| 0.6 | 0.1793 | 1.0065 | 1.3177 | 600.58 | 511.29 | 1206 |  | Fy [N] | 10 | 988.58 | 25.67 | 2.6 | 954.1 | 964.85 | 987.8 | 1013.25 | 1021 | 66.9 | 48.4 |  | Fy [N] | 10 | 576.71 | 11.91 | 2.06 | 551 | 567.9 | 581.55 | 585.6 | 587.6 | 36.6 | 17.7
| 0.8 | 0.2335 | 1.3089 | 1.6416 | 712.31 | 576.71 | 1258.2 |  | Fz [N] | 10 | 3443.4 | 60 | 1.74 | 3329 | 3404.3 | 3455.5 | 3501.3 | 3505 | 176 | 97 |  | Fz [N] | 10 | 1258.2 | 43 | 3.42 | 1178 | 1235.5 | 1253.5 | 1301.8 | 1311 | 133 | 66.3
| 1 | 0.2107 | 1.2121 | 1.6303 | 760.77 | 633.37 | 1248.5 | Hloubka řezu ap 0,6 mm | Ra [μm] | 10 | 0.4 | 0.0515 | 12.89 | 0.31 | 0.36 | 0.42 | 0.44 | 0.46 | 0.146 | 0.079 | Hloubka řezu ap 0,6 mm | Ra [μm] | 10 | 0.18 | 0.0437 | 24.37 | 0.13 | 0.14 | 0.18 | 0.21 | 0.26 | 0.137 | 0.073
[9 empty] | Rz [μm] | 10 | 1.96 | 0.2815 | 14.36 | 1.45 | 1.74 | 2.05 | 2.19 | 2.29 | 0.831 | 0.441 |  | Rz [μm] | 10 | 1.01 | 0.2142 | 21.28 | 0.76 | 0.86 | 0.99 | 1.08 | 1.48 | 0.72 | 0.222
[9 empty] | Rt [μm] | 10 | 2.54 | 0.442 | 17.43 | 1.71 | 2.28 | 2.66 | 2.84 | 3.04 | 1.331 | 0.556 |  | Rt [μm] | 10 | 1.32 | 0.321 | 24.38 | 0.93 | 0.99 | 1.32 | 1.65 | 1.79 | 0.851 | 0.655
[9 empty] | Fx [N] | 10 | 1038.9 | 37.1 | 3.57 | 982.8 | 1004 | 1053.5 | 1068.5 | 1081 | 98.2 | 64.5 |  | Fx [N] | 10 | 600.58 | 9.68 | 1.61 | 584.6 | 593.38 | 599.25 | 610.6 | 614.9 | 30.3 | 17.23
[9 empty] | Fy [N] | 10 | 906 | 31.8 | 3.51 | 855.3 | 876.8 | 909.9 | 933.7 | 951.7 | 96.4 | 57 |  | Fy [N] | 10 | 511.29 | 9.97 | 1.95 | 493.3 | 505.5 | 515.1 | 517.35 | 520.9 | 27.6 | 11.85
[9 empty] | Fz [N] | 10 | 3061.3 | 88.2 | 2.88 | 2944 | 2949.5 | 3069.5 | 3148.5 | 3179 | 235 | 199 |  | Fz [N] | 10 | 1206 | 49.1 | 4.07 | 1122 | 1180.3 | 1198 | 1236.8 | 1303 | 181 | 56.5
[8 empty] | Hloubka řezu ap 0,4 mm | Ra [μm] | 10 | 0.53 | 0.07 | 13.22 | 0.44 | 0.48 | 0.52 | 0.58 | 0.65 | 0.214 | 0.105 | Hloubka řezu ap 0,4 mm | Ra [μm] | 10 | 0.21 | 0.0517 | 24.44 | 0.14 | 0.16 | 0.22 | 0.24 | 0.31 | 0.168 | 0.0748
[9 empty] | Rz [μm] | 10 | 2.7 | 0.494 | 18.32 | 2.21 | 2.28 | 2.59 | 3.06 | 3.69 | 1.483 | 0.772 |  | Rz [μm] | 10 | 1.31 | 0.335 | 25.65 | 0.93 | 1.08 | 1.24 | 1.43 | 2.08 | 1.158 | 0.359
[9 empty] | Rt [μm] | 10 | 3.53 | 0.896 | 25.36 | 2.71 | 2.81 | 3.28 | 4.06 | 5.27 | 2.556 | 1.255 |  | Rt [μm] | 10 | 1.94 | 0.509 | 26.29 | 1.35 | 1.48 | 1.77 | 2.36 | 2.83 | 1.481 | 0.875
[9 empty] | Fx [N] | 10 | 712.88 | 31.58 | 4.43 | 663.1 | 686.08 | 722.9 | 730.7 | 764.3 | 101.2 | 44.63 |  | Fx [N] | 10 | 486.98 | 17.59 | 3.61 | 459 | 475.38 | 485.9 | 503.03 | 517.5 | 58.5 | 27.65
[9 empty] | Fy [N] | 10 | 576.44 | 29.91 | 5.19 | 531.5 | 542.13 | 582.25 | 602.9 | 612.3 | 80.8 | 60.77 |  | Fy [N] | 10 | 463 | 9.84 | 2.12 | 444.2 | 456.05 | 462.75 | 469.28 | 480.4 | 36.2 | 13.23
[9 empty] | Fz [N] | 10 | 1930.2 | 86.7 | 4.49 | 1789 | 1878.3 | 1923 | 2001.8 | 2094 | 305 | 123.5 |  | Fz [N] | 10 | 1205.4 | 37.9 | 3.14 | 1161 | 1169.5 | 1197 | 1245.5 | 1261 | 100 | 76
[8 empty] | Hloubka řezu ap 0,2 mm | Ra [μm] | 10 | 0.6 | 0.0881 | 14.77 | 0.5 | 0.52 | 0.58 | 0.64 | 0.78 | 0.282 | 0.12 | Hloubka řezu ap 0,2 mm | Ra [μm] | 10 | 0.28 | 0.0587 | 20.98 | 0.18 | 0.23 | 0.29 | 0.33 | 0.36 | 0.176 | 0.0935
[9 empty] | Rz [μm] | 10 | 3.33 | 0.375 | 11.28 | 2.76 | 2.99 | 3.33 | 3.76 | 3.8 | 1.04 | 0.767 |  | Rz [μm] | 10 | 1.87 | 0.476 | 25.52 | 1.32 | 1.44 | 1.76 | 2.22 | 2.69 | 1.368 | 0.775
[9 empty] | Rt [μm] | 10 | 4.38 | 0.519 | 11.86 | 3.61 | 4.02 | 4.3 | 4.72 | 5.37 | 1.766 | 0.706 |  | Rt [μm] | 10 | 2.78 | 0.954 | 34.32 | 1.62 | 1.89 | 2.57 | 3.84 | 3.99 | 2.371 | 1.95
[9 empty] | Fx [N] | 10 | 324.77 | 12.96 | 3.99 | 311.3 | 315.3 | 319 | 332.43 | 351.9 | 40.6 | 17.12 |  | Fx [N] | 10 | 301.63 | 9.08 | 3.01 | 284 | 296.5 | 301.05 | 308.68 | 316 | 32 | 12.18
[9 empty] | Fy [N] | 10 | 327.47 | 9.94 | 3.03 | 314.4 | 321.6 | 324.45 | 333.43 | 345.8 | 31.4 | 11.83 |  | Fy [N] | 10 | 315.86 | 7.76 | 2.46 | 301.3 | 310.1 | 316.1 | 320.98 | 326.8 | 25.5 | 10.88
[9 empty] | Fz [N] | 10 | 1067.7 | 30.6 | 2.86 | 1018 | 1040 | 1067.5 | 1093.5 | 1116 | 98 | 53.5 |  | Fz [N] | 10 | 1020.9 | 55.3 | 5.41 | 916.5 | 983.2 | 1025 | 1073.8 | 1083 | 166.5 | 90.5